## 試験目的・方法
2024-11-18
ちくわ輪業
背景・目的
カーボンスポークの破断強度(N)の調査を行う。
また材質の違いによる結果の差異があるかについても確認をする。
試験するスポークはすべてストレートプルとする
比較のためCX-RAYの破断強度も調査する。
基準値としては、JIS D9420 2.0*1.8 ステンレススポークの基準値である2400Nとする。
試験方法
千葉県産業技術総合研究所にて、下記の試験機を使用。
5mm/minの速度で引張試験を行い、スポークが破断した時の荷重を記録する。(荷重の上限は3000Nに設定)
スポークは下記の写真のように六角ナットにより固定を行うことで、試験機に固定をする。
治具により軸のずれは無いこと確認済み。
試験サンプル
以下の4つ。カーボンスポークはすべて2.3mm*1.7mmの扁平タイプ
JROAD様での購入品 FH015(鉄+カーボン) 278mm(5本)[No1~5]
Aliexpressでの購入品(鉄＋カーボン) 5本[No6~10] 2024年9月ごろ購入品
https://ja.aliexpress.com/item/1005007286475075.html
Aliexpressでの購入品(チタン＋カーボン) 15本[No11~20, 26~30] 2024年5月ごろ購入品
https://ja.aliexpress.com/item/1005006322298269.html
CX-Ray 5本 [No21~25]
結果
詳細は別シート参照
なおrawDataシートの変位がずれているのは、引張試験開始時にオフセット忘れによるものである。
カーボンスポークにおいては、どの種類も2000N未満で破断する個体があった。
(チタン＋カーボンの方がばらつきが若干小さいように見られる。)
No1~5
No6~10
No11~20

## 試験結果
試験片ラベル | 購入元 | 品番 | 長さ | 速度 1 | 破断時の荷重 | 備考
|  |  |  | (mm/min) | (N)
No1 | JROAD様 | FH015(鉄+カーボン) | 278mm | 5 | 2079.98
No2 | JROAD様 | FH015(鉄+カーボン) | 278mm | 5 | 1938.81
No3 | JROAD様 | FH015(鉄+カーボン) | 278mm | 5 | 2189.787
No4 | JROAD様 | FH015(鉄+カーボン) | 278mm | 5 | 2956.799
No5 | JROAD様 | FH015(鉄+カーボン) | 278mm | 5 | 2884.214
No6 | Carbon Spoke HUB Factory Store | (鉄+カーボン) | 278mm | 5 | 2638.903
No7 | Carbon Spoke HUB Factory Store | (鉄+カーボン) | 278mm | 5 | 2807.18
No8 | Carbon Spoke HUB Factory Store | (鉄+カーボン) | 278mm | 5 | 1783.867
No9 | Carbon Spoke HUB Factory Store | (鉄+カーボン) | 278mm | 5 | 3000.011
No10 | Carbon Spoke HUB Factory Store | (鉄+カーボン) | 278mm | 5 | 2810.974
No11 | Carbon Spoke HUB Factory Store | FH005(チタン+カーボン) | 276mm | 5 | 2412.33
No12 | Carbon Spoke HUB Factory Store | FH005(チタン+カーボン) | 276mm | 5 | 2719.419
No13 | Carbon Spoke HUB Factory Store | FH005(チタン+カーボン) | 276mm | 5 | 2372.364
No14 | Carbon Spoke HUB Factory Store | FH005(チタン+カーボン) | 276mm | 5 | 2772.622
No15 | Carbon Spoke HUB Factory Store | FH005(チタン+カーボン) | 276mm | 5 | 2700.639
No16 | Carbon Spoke HUB Factory Store | FH005(チタン+カーボン) | 276mm | 5 | 2465.877
No17 | Carbon Spoke HUB Factory Store | FH005(チタン+カーボン) | 276mm | 5 | 2401.259
No18 | Carbon Spoke HUB Factory Store | FH005(チタン+カーボン) | 276mm | 5 | 2757.239
No19 | Carbon Spoke HUB Factory Store | FH005(チタン+カーボン) | 276mm | 5 | 1668.465
No20 | Carbon Spoke HUB Factory Store | FH005(チタン+カーボン) | 276mm | 5 | 2355.37
No21 |  | CX-Ray | 262mm | 5 | 2993.6431 | 破断せず
No22 |  | CX-Ray | 262mm | 5 | 2988.011
No23 |  | CX-Ray | 262mm | 5 | 3000.019 | 破断せず
No24 |  | CX-Ray | 262mm | 5 | 2984.967
No25 |  | CX-Ray | 262mm | 5 | 3000.015 | 破断せず
No26 | Carbon Spoke HUB Factory Store | FH005(チタン+カーボン) | 276mm | 5 | 2387.154
No27 | Carbon Spoke HUB Factory Store | FH005(チタン+カーボン) | 276mm | 5 | 2374.073
No28 | Carbon Spoke HUB Factory Store | FH005(チタン+カーボン) | 276mm | 5 | 2359.723
NO29 | Carbon Spoke HUB Factory Store | FH005(チタン+カーボン) | 276mm | 5 | 2391.71
No30 | Carbon Spoke HUB Factory Store | FH005(チタン+カーボン) | 276mm | 5 | 2227.916
No1~5
No6~10
No11~20
No21~25

## rawData
No1 鉄+カーボン(J.ROAD) |  | No2 鉄+カーボン(J.ROAD) |  | No3 鉄+カーボン(J.ROAD) |  | No4 鉄+カーボン(J.ROAD) |  | No5 鉄+カーボン(J.ROAD) |  | No6 鉄+カーボン(Ali) |  | No7 鉄+カーボン(Ali) |  | No8 鉄+カーボン(Ali) |  | No9 鉄+カーボン(Ali) |  | No10 鉄+カーボン(Ali) |  | No11 チタン+カーボン |  | No12 チタン+カーボン |  | No13 チタン+カーボン |  | No14 チタン+カーボン |  | No15 チタン+カーボン |  | No16 チタン+カーボン |  | No17 チタン+カーボン |  | No18 チタン+カーボン |  | No19 チタン+カーボン |  | No20 チタン+カーボン |  | No21 CX-RAY |  | No22 CX-RAY |  | No23 CX-RAY |  | No24 CX-RAY |  | No25 CX-RAY |  | No26 チタン+カーボン |  | No27 チタン+カーボン |  | No28 チタン+カーボン |  | NO29 チタン+カーボン |  | No30 チタン+カーボン
変位 | 荷重 | 変位 | 荷重 | 変位 | 荷重 | 変位 | 荷重 | 変位 | 荷重 | 変位 | 荷重 | 変位 | 荷重 | 変位 | 荷重 | 変位 | 荷重 | 変位 | 荷重 | 変位 | 荷重 | 変位 | 荷重 | 変位 | 荷重 | 変位 | 荷重 | 変位 | 荷重 | 変位 | 荷重 | 変位 | 荷重 | 変位 | 荷重 | 変位 | 荷重 | 変位 | 荷重 | 変位 | 荷重 | 変位 | 荷重 | 変位 | 荷重 | 変位 | 荷重 | 変位 | 荷重 | 変位 | 荷重 | 変位 | 荷重 | 変位 | 荷重 | 変位 | 荷重 | 変位 | 荷重
(mm) | (N) | (mm) | (N) | (mm) | (N) | (mm) | (N) | (mm) | (N) | (mm) | (N) | (mm) | (N) | (mm) | (N) | (mm) | (N) | (mm) | (N) | (mm) | (N) | (mm) | (N) | (mm) | (N) | (mm) | (N) | (mm) | (N) | (mm) | (N) | (mm) | (N) | (mm) | (N) | (mm) | (N) | (mm) | (N) | (mm) | (N) | (mm) | (N) | (mm) | (N) | (mm) | (N) | (mm) | (N) | (mm) | (N) | (mm) | (N) | (mm) | (N) | (mm) | (N) | (mm) | (N)
0 | -0.25805 | 0 | -0.34243 | 0 | 0.22503 | 0 | 0.24084 | 0 | -0.49654 | -0.12086 | -0.33185 | 0 | 0.66223 | 0.34468 | 1.5704 | 0.27857 | 2.0163 | 0.02143 | 2.1193 | 0.26143 | 3.0106 | 0.07221 | 4.9981 | 0.36691 | 2.2084 | 0.0877 | 2.1754 | 0 | 2.624 | 5e-05 | 2.3411 | 0.21905 | 2.9219 | 0 | 5.5675 | 0 | 1.9779 | 0 | 1.9983 | 0 | 2.444 | 0 | 2.515 | 0 | 2.5418 | 0.54246 | 2.4977 | 0 | 2.4297 | 0 | 2.2601 | 0 | 2.4508 | 0.2977 | 2.3355 | 0 | 2.3522 | 0 | 2.3387
0.00755 | -0.02497 | 0.00686 | 0.13508 | 0.00771 | 0.94555 | 0.00771 | 0.85272 | 0.00686 | -0.10864 | -0.11395 | -0.34325 | 0.00718 | 1.1246 | 0.35186 | 1.848 | 0.28596 | 1.8694 | 0.0285 | 3.151 | 0.26866 | 6.2421 | 0.07939 | 8.7695 | 0.37441 | 2.7068 | 0.09541 | 2.5496 | 0.00723 | 4.5614 | 0.00825 | 2.3396 | 0.22629 | 5.764 | 0.0068 | 8.964 | 0.00739 | 2.0198 | 0.0075 | 1.7847 | 0.00739 | 2.3493 | 0.00718 | 2.3901 | 0.00707 | 2.2912 | 0.54996 | 2.5061 | 0.00739 | 2.4838 | 0.0068 | 2.5247 | 0.00686 | 2.1991 | 0.30504 | 2.4255 | 0.00696 | 2.1781 | 0.00718 | 2.9861
0.01666 | -0.08731 | 0.0165 | 0.40759 | 0.01671 | 1.092 | 0.01682 | 0.82722 | 0.0165 | 3.194 | -0.10436 | -0.2842 | 0.01666 | 0.97728 | 0.36129 | 1.724 | 0.29523 | 1.9843 | 0.03809 | 3.0855 | 0.27814 | 14.6021 | 0.08887 | 18.332 | 0.38352 | 2.7006 | 0.10457 | 2.7438 | 0.01671 | 12.3626 | 0.01757 | 2.3126 | 0.23571 | 13.4835 | 0.0165 | 18.4162 | 0.01677 | 2.0767 | 0.01677 | 2.0699 | 0.01666 | 2.4619 | 0.01666 | 2.7368 | 0.01666 | 2.4483 | 0.55912 | 2.3598 | 0.01682 | 2.6382 | 0.01655 | 2.2391 | 0.01655 | 2.2166 | 0.31446 | 2.5111 | 0.01655 | 2.257 | 0.01661 | 7.6247
0.02507 | 0.11957 | 0.02518 | 0.60495 | 0.02518 | 1.0793 | 0.02523 | 0.92599 | 0.02512 | 7.6117 | -0.09584 | -0.02838 | 0.02512 | 1.14 | 0.36991 | 1.7062 | 0.3037 | 1.612 | 0.04655 | 2.8627 | 0.28666 | 22.0122 | 0.09729 | 26.6335 | 0.39193 | 2.7443 | 0.11293 | 2.7735 | 0.02518 | 18.9119 | 0.02604 | 2.3248 | 0.24412 | 19.5992 | 0.02502 | 26.0552 | 0.02539 | 2.2291 | 0.02512 | 2.1056 | 0.02512 | 2.5678 | 0.02518 | 2.8135 | 0.02507 | 2.1686 | 0.56754 | 2.6112 | 0.02523 | 2.7201 | 0.02512 | 3.7508 | 0.02512 | 2.611 | 0.32277 | 2.4791 | 0.02518 | 2.4001 | 0.02502 | 13.3073
0.03348 | -0.20329 | 0.03354 | 0.51905 | 0.03337 | 1.1263 | 0.03348 | 0.92258 | 0.03354 | 12.9315 | -0.08727 | -0.13819 | 0.03348 | 1.0916 | 0.37827 | 1.7329 | 0.31205 | 1.9114 | 0.05486 | 2.8407 | 0.29486 | 29.5333 | 0.1057 | 34.8669 | 0.40039 | 2.7446 | 0.12118 | 2.8466 | 0.03348 | 25.8691 | 0.03429 | 2.4784 | 0.25264 | 26.0845 | 0.03348 | 33.975 | 0.0338 | 2.1377 | 0.03354 | 1.9164 | 0.03343 | 2.7356 | 0.03337 | 2.5408 | 0.03337 | 2.5049 | 0.57589 | 2.7012 | 0.03343 | 3.8898 | 0.03343 | 6.1295 | 0.03343 | 2.1335 | 0.33118 | 2.4615 | 0.03348 | 2.6897 | 0.03343 | 19.2751
0.04189 | -0.10793 | 0.04173 | 0.43691 | 0.04184 | 1.0643 | 0.04179 | 0.73527 | 0.04179 | 19.1714 | -0.07896 | -0.11111 | 0.04189 | 1.5843 | 0.38652 | 1.8591 | 0.32036 | 1.9247 | 0.06332 | 3.3261 | 0.30321 | 37.5815 | 0.11416 | 43.0005 | 0.40875 | 3.0084 | 0.12954 | 4.6677 | 0.04184 | 32.7952 | 0.04264 | 2.2118 | 0.261 | 33.2017 | 0.04189 | 41.7921 | 0.04205 | 2.194 | 0.04184 | 2.1755 | 0.04179 | 2.7231 | 0.04195 | 2.7338 | 0.04189 | 2.4352 | 0.58425 | 2.4284 | 0.04184 | 5.8539 | 0.04179 | 8.6209 | 0.04184 | 2.5077 | 0.33948 | 2.4469 | 0.04168 | 2.2243 | 0.04173 | 25.6922
0.05014 | -0.1946 | 0.05009 | 0.74802 | 0.0502 | 1.2411 | 0.05009 | 0.76623 | 0.05014 | 26.3735 | -0.07077 | 0.21969 | 0.0502 | 2.1789 | 0.39487 | 1.6312 | 0.32882 | 1.7943 | 0.07162 | 4.0334 | 0.31157 | 45.8402 | 0.12246 | 51.1598 | 0.41695 | 2.9543 | 0.13779 | 9.7238 | 0.05009 | 39.548 | 0.05089 | 2.4427 | 0.2692 | 39.9646 | 0.05009 | 49.5961 | 0.0503 | 2.2668 | 0.0503 | 2.2599 | 0.05025 | 2.6432 | 0.05025 | 2.5171 | 0.0502 | 2.5826 | 0.59277 | 2.3381 | 0.05014 | 8.2777 | 0.05004 | 11.1709 | 0.05025 | 2.1475 | 0.34795 | 2.6108 | 0.05009 | 2.1681 | 0.0503 | 32.0205
0.05845 | -0.10423 | 0.05839 | 0.71065 | 0.0585 | 1.1607 | 0.05845 | 1.0951 | 0.0585 | 33.4569 | -0.06241 | 0.22362 | 0.05845 | 4.107 | 0.40312 | 1.7575 | 0.33712 | 2.0207 | 0.07987 | 3.7994 | 0.31987 | 53.538 | 0.13066 | 59.2937 | 0.4253 | 3.0894 | 0.1462 | 15.5583 | 0.05855 | 46.8106 | 0.05936 | 2.3336 | 0.27755 | 47.3995 | 0.05839 | 57.8186 | 0.05861 | 2.5618 | 0.05861 | 2.067 | 0.05855 | 2.6362 | 0.05845 | 2.778 | 0.05845 | 2.2228 | 0.60102 | 2.2132 | 0.05861 | 11.8176 | 0.05855 | 14.0366 | 0.05845 | 2.4612 | 0.3563 | 2.4452 | 0.05834 | 4.1126 | 0.05855 | 37.8978
0.0668 | -0.19001 | 0.06686 | 0.56335 | 0.0668 | 1.1869 | 0.06691 | 0.93686 | 0.0668 | 40.6123 | -0.05416 | -0.04565 | 0.06686 | 7.1354 | 0.41154 | 1.63 | 0.34537 | 2.1804 | 0.08829 | 3.7077 | 0.32834 | 61.8572 | 0.13902 | 67.7043 | 0.43361 | 3.1372 | 0.15461 | 21.9238 | 0.06686 | 54.2201 | 0.06771 | 2.3277 | 0.2858 | 54.7396 | 0.06675 | 65.7728 | 0.06696 | 2.7608 | 0.0668 | 2.3465 | 0.0668 | 2.7599 | 0.0668 | 2.7112 | 0.0668 | 2.5208 | 0.60921 | 2.4671 | 0.06696 | 17.1576 | 0.06686 | 18.0345 | 0.06675 | 2.4064 | 0.36455 | 2.3414 | 0.06686 | 7.6227 | 0.06675 | 44.2841
0.07511 | -0.09577 | 0.07527 | 0.56934 | 0.07516 | 1.2944 | 0.07521 | 1.094 | 0.07527 | 48.3784 | -0.0457 | 0.25764 | 0.07505 | 10.1442 | 0.41995 | 1.6098 | 0.35373 | 2.0487 | 0.09648 | 3.6892 | 0.33659 | 69.6459 | 0.14727 | 76.0228 | 0.44207 | 3.2109 | 0.16291 | 29.0242 | 0.07516 | 61.8203 | 0.07602 | 2.3815 | 0.29421 | 62.3002 | 0.07511 | 73.8235 | 0.07548 | 2.8154 | 0.07516 | 3.109 | 0.07516 | 2.6029 | 0.07511 | 2.7082 | 0.07505 | 2.5005 | 0.61762 | 2.4106 | 0.07516 | 24.1079 | 0.07505 | 22.1886 | 0.07511 | 2.4255 | 0.37286 | 2.4949 | 0.07516 | 11.4507 | 0.07516 | 50.9507
0.08357 | 0.01851 | 0.08352 | 0.90842 | 0.08341 | 1.4355 | 0.08341 | 1.3117 | 0.08352 | 56.0678 | -0.03729 | 0.09372 | 0.08362 | 13.5279 | 0.42825 | 1.7128 | 0.36198 | 1.906 | 0.10495 | 3.5501 | 0.34489 | 77.741 | 0.15579 | 84.496 | 0.45048 | 3.2678 | 0.17116 | 36.2557 | 0.08352 | 69.7982 | 0.08432 | 2.4165 | 0.30268 | 69.4886 | 0.08357 | 82.1344 | 0.08379 | 2.7996 | 0.08352 | 6.422 | 0.08341 | 2.46 | 0.08352 | 2.9411 | 0.08352 | 2.4806 | 0.62587 | 2.3829 | 0.08346 | 31.5572 | 0.08341 | 28.1927 | 0.08341 | 2.2317 | 0.38116 | 2.3923 | 0.08341 | 16.8925 | 0.08341 | 57.2236
0.09187 | 0.26193 | 0.09177 | 0.8647 | 0.09193 | 1.3295 | 0.09182 | 2.0679 | 0.09182 | 63.9977 | -0.02898 | 0.46852 | 0.09193 | 17.1277 | 0.43655 | 1.6671 | 0.37045 | 2.0882 | 0.11336 | 3.6437 | 0.35325 | 86.0285 | 0.16414 | 92.9786 | 0.45868 | 3.4912 | 0.17957 | 43.5312 | 0.09182 | 77.274 | 0.09268 | 2.4868 | 0.31093 | 76.2963 | 0.09187 | 90.1467 | 0.09198 | 2.8633 | 0.09187 | 10.8062 | 0.09193 | 2.8743 | 0.09193 | 2.5524 | 0.09187 | 2.4909 | 0.63439 | 2.4465 | 0.09182 | 38.9465 | 0.09166 | 34.7951 | 0.09193 | 2.1647 | 0.38952 | 2.5265 | 0.09177 | 23.0052 | 0.09187 | 63.8879
0.10007 | 0.30665 | 0.10018 | 0.91594 | 0.10023 | 1.5747 | 0.10007 | 7.832 | 0.10018 | 71.8768 | -0.02079 | 0.26193 | 0.10012 | 21.0052 | 0.44491 | 1.8926 | 0.37886 | 2.1908 | 0.12161 | 3.7949 | 0.3615 | 94.0585 | 0.17239 | 101.1803 | 0.46698 | 3.3933 | 0.18777 | 51.5402 | 0.10023 | 85.4228 | 0.10098 | 2.6023 | 0.31918 | 83.1173 | 0.10007 | 98.4572 | 0.10039 | 2.7633 | 0.10029 | 15.6001 | 0.10029 | 2.8598 | 0.10023 | 2.8417 | 0.10012 | 2.4413 | 0.64275 | 2.6382 | 0.10018 | 46.6709 | 0.10012 | 42.3255 | 0.10018 | 2.3379 | 0.39798 | 2.5496 | 0.10007 | 29.1368 | 0.10023 | 70.0779
0.10848 | 0.30118 | 0.10843 | 0.88644 | 0.10848 | 1.504 | 0.10859 | 13.9276 | 0.10843 | 80.2859 | -0.01243 | 0.54778 | 0.10848 | 24.7804 | 0.45316 | 1.9876 | 0.38711 | 2.319 | 0.12991 | 3.8981 | 0.36996 | 102.139 | 0.1807 | 109.8472 | 0.47534 | 3.5847 | 0.19634 | 59.1907 | 0.10859 | 93.3801 | 0.10939 | 2.6788 | 0.32754 | 90.1732 | 0.10848 | 107.0555 | 0.10864 | 3.1102 | 0.10859 | 20.7642 | 0.10848 | 2.803 | 0.10848 | 2.5755 | 0.10843 | 2.4741 | 0.65095 | 2.5805 | 0.10864 | 53.9914 | 0.10854 | 49.6904 | 0.10843 | 2.4627 | 0.40623 | 2.3597 | 0.10843 | 35.3215 | 0.10843 | 77.0372
0.11673 | 0.26064 | 0.11695 | 1.1138 | 0.11679 | 1.6543 | 0.11689 | 20.3285 | 0.11689 | 88.2776 | -0.00412 | 0.56887 | 0.11684 | 29.7353 | 0.46157 | 1.7946 | 0.39541 | 2.3042 | 0.13821 | 3.5883 | 0.37832 | 110.4572 | 0.189 | 118.4128 | 0.48364 | 3.3803 | 0.20464 | 66.6892 | 0.11679 | 101.2078 | 0.1177 | 2.4472 | 0.33584 | 97.7241 | 0.11673 | 115.2062 | 0.11711 | 2.9278 | 0.11684 | 26.6512 | 0.11684 | 3.1715 | 0.11684 | 3.012 | 0.11673 | 2.3784 | 0.6593 | 2.5422 | 0.11689 | 61.6196 | 0.11684 | 57.3817 | 0.11684 | 2.4076 | 0.41448 | 2.1837 | 0.11689 | 42.3074 | 0.11679 | 83.3435
0.1252 | 0.17962 | 0.12525 | 1.193 | 0.12509 | 1.5999 | 0.12514 | 27.1837 | 0.1252 | 96.4304 | 0.00439 | 0.54872 | 0.1252 | 35.0778 | 0.46993 | 2.0165 | 0.40377 | 2.1826 | 0.14652 | 3.8194 | 0.38657 | 118.851 | 0.19741 | 127.3438 | 0.49216 | 3.7582 | 0.21289 | 74.4157 | 0.12514 | 109.3374 | 0.12595 | 2.5059 | 0.34436 | 104.6213 | 0.1252 | 123.714 | 0.12546 | 3.1915 | 0.1252 | 32.8687 | 0.12514 | 3.1162 | 0.12509 | 2.5149 | 0.12509 | 2.4589 | 0.66761 | 2.3032 | 0.12509 | 69.4306 | 0.12504 | 64.9902 | 0.12509 | 2.6558 | 0.42289 | 2.5067 | 0.12514 | 49.5856 | 0.12514 | 90.1353
0.13355 | 0.45142 | 0.13339 | 1.1511 | 0.13355 | 1.6802 | 0.13345 | 33.8438 | 0.13345 | 104.8772 | 0.0127 | 0.43979 | 0.13361 | 40.9702 | 0.47818 | 1.9742 | 0.41202 | 2.0657 | 0.15504 | 3.7822 | 0.39493 | 127.3471 | 0.20582 | 135.8055 | 0.50041 | 3.766 | 0.22125 | 82.1361 | 0.1335 | 117.4847 | 0.13436 | 2.5077 | 0.35266 | 112.046 | 0.13355 | 131.764 | 0.13371 | 3.022 | 0.13345 | 39.0249 | 0.13355 | 3.1805 | 0.13361 | 2.9355 | 0.13355 | 2.4524 | 0.67596 | 2.4091 | 0.1335 | 77.715 | 0.13345 | 72.8712 | 0.13355 | 2.2826 | 0.43114 | 2.5378 | 0.13334 | 56.7821 | 0.13345 | 97.0263
0.1418 | 0.64255 | 0.14175 | 1.1691 | 0.14196 | 1.7588 | 0.1418 | 40.5897 | 0.1418 | 113.4821 | 0.02095 | 0.459 | 0.14186 | 47.2097 | 0.48654 | 1.7367 | 0.42048 | 2.1976 | 0.16334 | 4.3079 | 0.40323 | 135.6614 | 0.21412 | 144.5032 | 0.50861 | 3.7236 | 0.2295 | 90.0281 | 0.1418 | 125.8046 | 0.14261 | 2.5549 | 0.36086 | 119.8413 | 0.14175 | 140.3204 | 0.14196 | 3.2692 | 0.14196 | 45.7864 | 0.14196 | 6.5229 | 0.14191 | 3.3099 | 0.14186 | 2.4533 | 0.68443 | 1.9954 | 0.14175 | 85.7341 | 0.1417 | 80.6928 | 0.14191 | 2.3284 | 0.43961 | 2.6171 | 0.14175 | 64.3392 | 0.14191 | 104.3492
0.15011 | 0.34343 | 0.15005 | 1.2619 | 0.15016 | 1.9225 | 0.15016 | 48.0213 | 0.15005 | 121.8773 | 0.0293 | 0.51329 | 0.15011 | 53.9523 | 0.49479 | 1.9356 | 0.42884 | 2.2727 | 0.17159 | 5.5375 | 0.41159 | 144.1518 | 0.22237 | 153.1323 | 0.51702 | 4.0021 | 0.23791 | 97.9499 | 0.15027 | 134.0202 | 0.15107 | 2.7638 | 0.36921 | 127.7007 | 0.15011 | 148.6902 | 0.15032 | 3.4458 | 0.15027 | 52.7105 | 0.15021 | 9.6733 | 0.15016 | 3.1737 | 0.15005 | 2.3992 | 0.69268 | 2.3095 | 0.15027 | 94.6374 | 0.15021 | 88.5616 | 0.15011 | 2.3129 | 0.44796 | 2.4407 | 0.15 | 71.9993 | 0.15016 | 111.0229
0.15841 | 0.46511 | 0.15846 | 1.2136 | 0.15841 | 1.881 | 0.15862 | 55.5511 | 0.15846 | 130.5589 | 0.03755 | 0.56681 | 0.15852 | 60.8176 | 0.5032 | 2.0725 | 0.43709 | 2.1014 | 0.17995 | 5.898 | 0.42 | 152.5557 | 0.23073 | 161.7902 | 0.52532 | 3.6115 | 0.24627 | 105.6841 | 0.15852 | 142.288 | 0.15943 | 2.685 | 0.37752 | 135.7084 | 0.15841 | 157.2115 | 0.15868 | 3.3413 | 0.15846 | 59.6645 | 0.15846 | 14.6397 | 0.15857 | 3.3238 | 0.15841 | 2.5479 | 0.70093 | 2.3992 | 0.15857 | 103.5576 | 0.15852 | 96.5948 | 0.15841 | 2.5368 | 0.45621 | 2.4636 | 0.15857 | 79.7732 | 0.15841 | 118.1963
0.16671 | 0.75172 | 0.16693 | 1.5433 | 0.16677 | 1.8665 | 0.16687 | 62.7774 | 0.16687 | 139.0264 | 0.04596 | 0.36211 | 0.16677 | 67.8881 | 0.51155 | 2.0217 | 0.44545 | 2.1477 | 0.1882 | 5.9519 | 0.4283 | 160.6562 | 0.23898 | 170.4284 | 0.53373 | 3.9891 | 0.25457 | 113.6253 | 0.16677 | 150.3914 | 0.16762 | 2.811 | 0.38593 | 143.7541 | 0.16677 | 165.2485 | 0.16714 | 3.3562 | 0.16687 | 66.8376 | 0.16687 | 22.0047 | 0.16677 | 3.2673 | 0.16671 | 2.3787 | 0.70929 | 2.484 | 0.16682 | 113.1766 | 0.16677 | 104.6634 | 0.16677 | 2.108 | 0.46452 | 2.3565 | 0.16687 | 87.5558 | 0.16677 | 125.4824
0.17523 | 0.71188 | 0.17518 | 1.4308 | 0.17512 | 2.0811 | 0.17512 | 69.5643 | 0.17518 | 147.3862 | 0.05437 | 0.60154 | 0.17529 | 74.8221 | 0.51991 | 2.2061 | 0.4537 | 2.4523 | 0.19666 | 5.7133 | 0.43655 | 169.2331 | 0.24745 | 179.3237 | 0.54209 | 3.814 | 0.26287 | 121.6026 | 0.17518 | 158.8211 | 0.17598 | 2.8642 | 0.39434 | 151.8835 | 0.17518 | 173.8201 | 0.17545 | 3.5194 | 0.17518 | 74.3101 | 0.17512 | 30.5626 | 0.17523 | 3.4173 | 0.17523 | 2.5327 | 0.71759 | 2.6235 | 0.17512 | 122.6555 | 0.17512 | 112.7014 | 0.17512 | 2.4897 | 0.47287 | 2.3608 | 0.17507 | 95.3131 | 0.17512 | 133.114
0.18354 | 0.76429 | 0.18343 | 1.376 | 0.18364 | 1.883 | 0.18348 | 77.3427 | 0.18343 | 156.296 | 0.06262 | 0.7509 | 0.18359 | 82.2694 | 0.52816 | 2.1342 | 0.46211 | 2.2857 | 0.20502 | 5.4238 | 0.44496 | 177.5511 | 0.25586 | 188.3849 | 0.55034 | 4.1672 | 0.27123 | 129.5331 | 0.18343 | 167.1631 | 0.18434 | 3.0642 | 0.40259 | 160.08 | 0.18348 | 182.2842 | 0.18364 | 3.477 | 0.18359 | 81.9065 | 0.18359 | 39.1657 | 0.18354 | 3.4885 | 0.18354 | 2.4149 | 0.72605 | 2.5032 | 0.18348 | 132.5907 | 0.18337 | 120.8413 | 0.18354 | 2.2136 | 0.48123 | 2.5285 | 0.18343 | 102.7812 | 0.18354 | 140.3141
0.19173 | 0.81705 | 0.19173 | 1.5168 | 0.19189 | 2.0589 | 0.19179 | 84.6681 | 0.19184 | 164.8496 | 0.07093 | 0.58203 | 0.19179 | 89.698 | 0.53652 | 2.255 | 0.47046 | 2.1253 | 0.21327 | 5.0967 | 0.45321 | 186.1991 | 0.26405 | 196.8183 | 0.55859 | 4.1438 | 0.27948 | 137.5441 | 0.19189 | 175.736 | 0.19259 | 3.2719 | 0.41084 | 168.162 | 0.19173 | 190.9761 | 0.192 | 3.3912 | 0.19195 | 89.7277 | 0.19195 | 49.0172 | 0.19189 | 3.9594 | 0.19179 | 2.5788 | 0.73436 | 2.3363 | 0.19184 | 142.6605 | 0.19184 | 129.0586 | 0.19184 | 2.4291 | 0.4897 | 2.5269 | 0.19173 | 111.0506 | 0.19189 | 147.6946
0.20014 | 0.82446 | 0.20004 | 1.5586 | 0.20009 | 2.1525 | 0.2003 | 91.9077 | 0.20009 | 173.5317 | 0.07923 | 0.7657 | 0.2002 | 97.1429 | 0.54482 | 2.3447 | 0.47877 | 2.323 | 0.22162 | 5.3539 | 0.46162 | 194.7656 | 0.27236 | 205.7014 | 0.567 | 4.3149 | 0.28795 | 145.452 | 0.20025 | 184.3101 | 0.20105 | 4.3288 | 0.4192 | 176.4168 | 0.20014 | 199.7956 | 0.20025 | 3.8578 | 0.2002 | 97.3978 | 0.20014 | 58.6006 | 0.20014 | 4.0666 | 0.20009 | 2.6264 | 0.74255 | 2.3206 | 0.2003 | 152.6205 | 0.20025 | 137.2879 | 0.20004 | 2.6193 | 0.49789 | 2.3239 | 0.20014 | 119.1864 | 0.20009 | 155.3378
0.20845 | 0.88744 | 0.20861 | 1.481 | 0.2085 | 2.0848 | 0.20861 | 99.1311 | 0.20855 | 182.017 | 0.08754 | 1.0679 | 0.2085 | 104.7501 | 0.55329 | 2.1982 | 0.48707 | 2.199 | 0.22987 | 5.1379 | 0.46998 | 203.2365 | 0.28066 | 214.6178 | 0.5753 | 4.5478 | 0.29625 | 153.3849 | 0.2085 | 192.5596 | 0.20941 | 7.587 | 0.4275 | 184.5463 | 0.20839 | 208.1469 | 0.20877 | 3.7364 | 0.2085 | 105.5366 | 0.20855 | 68.5086 | 0.2085 | 4.2876 | 0.20845 | 2.7082 | 0.75096 | 2.2717 | 0.20855 | 162.4898 | 0.2085 | 145.3387 | 0.2085 | 2.5094 | 0.50614 | 2.6999 | 0.20861 | 127.1002 | 0.20845 | 163.0938
0.21686 | 0.76752 | 0.21686 | 1.6064 | 0.21675 | 2.0566 | 0.2168 | 106.0561 | 0.21686 | 190.7985 | 0.09605 | 1.2961 | 0.21691 | 112.656 | 0.56159 | 2.2111 | 0.49537 | 2.4148 | 0.23823 | 4.987 | 0.47823 | 211.418 | 0.28907 | 223.3539 | 0.58377 | 4.4165 | 0.30455 | 161.3546 | 0.2168 | 200.9323 | 0.21766 | 11.393 | 0.43596 | 193.0439 | 0.21686 | 217.4067 | 0.21712 | 3.9079 | 0.21686 | 113.5112 | 0.2168 | 78.5928 | 0.2168 | 4.3134 | 0.21675 | 2.4613 | 0.75927 | 2.1489 | 0.2168 | 172.8673 | 0.21675 | 153.7303 | 0.21675 | 2.2683 | 0.51455 | 2.408 | 0.2168 | 135.1133 | 0.21675 | 170.9709
0.22521 | 0.84902 | 0.22511 | 1.8766 | 0.22521 | 2.088 | 0.22516 | 113.5101 | 0.22511 | 199.8049 | 0.10436 | 2.3911 | 0.22527 | 120.137 | 0.56979 | 2.2822 | 0.50368 | 2.2902 | 0.24664 | 4.9322 | 0.48664 | 219.9486 | 0.29748 | 231.9307 | 0.59207 | 4.69 | 0.31286 | 169.1368 | 0.22511 | 209.4225 | 0.22602 | 15.8819 | 0.44432 | 201.3867 | 0.22521 | 225.8266 | 0.22532 | 4.9893 | 0.22516 | 121.8603 | 0.22521 | 88.664 | 0.22527 | 4.6158 | 0.22527 | 2.4489 | 0.76762 | 2.4264 | 0.22516 | 182.8575 | 0.22505 | 162.2096 | 0.22527 | 2.4313 | 0.52275 | 2.477 | 0.22505 | 142.9823 | 0.22511 | 178.6925
0.23346 | 0.95172 | 0.23346 | 2.222 | 0.23362 | 2.3825 | 0.23341 | 121.217 | 0.23346 | 208.32 | 0.11255 | 7.4664 | 0.23352 | 127.8856 | 0.5782 | 2.2889 | 0.51214 | 2.4688 | 0.255 | 4.8117 | 0.49484 | 228.5665 | 0.30579 | 241.0608 | 0.60027 | 5.1712 | 0.32116 | 177.6276 | 0.23346 | 217.9505 | 0.23421 | 21.0206 | 0.45252 | 209.8374 | 0.23341 | 234.6134 | 0.23368 | 8.6044 | 0.23362 | 130.2681 | 0.23362 | 98.7963 | 0.23357 | 4.5141 | 0.23352 | 2.3281 | 0.77609 | 2.4387 | 0.23346 | 193.5724 | 0.23336 | 170.6306 | 0.23357 | 2.3907 | 0.53132 | 2.5187 | 0.23346 | 150.7992 | 0.23357 | 186.781
0.24177 | 1.1873 | 0.24177 | 2.1504 | 0.24182 | 2.3194 | 0.24187 | 128.8791 | 0.24177 | 217.0997 | 0.12091 | 12.6905 | 0.24177 | 135.7447 | 0.58645 | 2.1054 | 0.5205 | 2.4395 | 0.2632 | 4.7738 | 0.5032 | 237.2985 | 0.31398 | 249.6719 | 0.60868 | 6.0814 | 0.32957 | 185.9214 | 0.24193 | 226.5145 | 0.24268 | 26.3253 | 0.46093 | 218.1462 | 0.24177 | 243.4597 | 0.24193 | 12.9286 | 0.24193 | 138.6063 | 0.24187 | 109.1275 | 0.24182 | 4.6472 | 0.24177 | 2.3305 | 0.78434 | 2.4473 | 0.24193 | 203.8759 | 0.24187 | 178.9477 | 0.24182 | 2.4668 | 0.53962 | 2.32 | 0.24177 | 159.2547 | 0.24182 | 194.4247
0.25007 | 1.0897 | 0.25018 | 2.4275 | 0.25018 | 2.4637 | 0.25029 | 136.1698 | 0.25018 | 225.8065 | 0.12921 | 18.7805 | 0.25018 | 143.4574 | 0.59491 | 2.2055 | 0.5287 | 2.4463 | 0.27161 | 4.8222 | 0.51166 | 245.8641 | 0.32245 | 258.6654 | 0.61698 | 10.4465 | 0.33798 | 193.8625 | 0.25023 | 235.1274 | 0.25109 | 31.9814 | 0.46918 | 226.7922 | 0.25007 | 252.3582 | 0.25034 | 18.2581 | 0.25018 | 146.7691 | 0.25012 | 119.243 | 0.25018 | 4.4656 | 0.25012 | 2.4501 | 0.79259 | 2.5311 | 0.25023 | 214.1218 | 0.25018 | 187.3942 | 0.25012 | 2.2364 | 0.54782 | 2.4013 | 0.25023 | 167.2548 | 0.25007 | 202.2162
0.25843 | 1.2756 | 0.25864 | 2.3288 | 0.25848 | 2.4539 | 0.25854 | 143.5525 | 0.25854 | 234.2375 | 0.13768 | 25.2139 | 0.25848 | 151.5401 | 0.60327 | 2.1943 | 0.53711 | 2.3576 | 0.27986 | 4.7984 | 0.51996 | 254.5191 | 0.33064 | 267.6239 | 0.62545 | 16.1779 | 0.34623 | 201.8801 | 0.25848 | 243.8977 | 0.25929 | 38.1334 | 0.47759 | 235.3463 | 0.25848 | 261.2885 | 0.2588 | 23.305 | 0.25859 | 155.2486 | 0.25848 | 130.0914 | 0.25843 | 4.2282 | 0.25837 | 2.3972 | 0.80095 | 2.684 | 0.25848 | 224.3898 | 0.25843 | 196.088 | 0.25848 | 2.2059 | 0.55618 | 2.5019 | 0.25848 | 175.2225 | 0.25848 | 209.9458
0.26689 | 1.1168 | 0.26684 | 2.1674 | 0.26679 | 2.6879 | 0.26673 | 150.9529 | 0.26679 | 242.6586 | 0.14604 | 31.9619 | 0.26695 | 158.9478 | 0.61152 | 2.3996 | 0.54536 | 2.5471 | 0.28832 | 4.8567 | 0.52827 | 263.0117 | 0.33916 | 276.6159 | 0.6338 | 21.7827 | 0.35448 | 210.2703 | 0.26684 | 252.2592 | 0.26764 | 44.5626 | 0.486 | 243.7379 | 0.26689 | 270.2183 | 0.26711 | 28.4164 | 0.26684 | 163.8654 | 0.26679 | 140.4021 | 0.26689 | 3.8234 | 0.26689 | 2.3302 | 0.8092 | 2.2116 | 0.26684 | 234.7262 | 0.26679 | 204.51 | 0.26684 | 2.3184 | 0.56448 | 2.2556 | 0.26668 | 183.807 | 0.26673 | 218.0605
0.27514 | 1.0711 | 0.27509 | 2.2776 | 0.2753 | 2.9355 | 0.27509 | 158.0655 | 0.27509 | 251.4167 | 0.15429 | 39.2085 | 0.27525 | 167.0735 | 0.61982 | 2.3777 | 0.55377 | 2.5721 | 0.29662 | 5.444 | 0.53662 | 271.7435 | 0.34752 | 285.5329 | 0.642 | 26.3213 | 0.36284 | 218.3674 | 0.27509 | 260.9878 | 0.27595 | 51.5433 | 0.4942 | 252.2558 | 0.27514 | 279.2329 | 0.2753 | 34.554 | 0.2753 | 172.5248 | 0.2753 | 150.9955 | 0.27525 | 4.2156 | 0.27525 | 2.4543 | 0.81777 | 2.3695 | 0.27514 | 245.6154 | 0.27498 | 212.9985 | 0.27525 | 2.3005 | 0.57289 | 2.491 | 0.27509 | 191.8952 | 0.27525 | 225.7956
0.28345 | 1.4354 | 0.28345 | 2.4161 | 0.28355 | 2.8345 | 0.28339 | 165.1245 | 0.2835 | 259.9821 | 0.16254 | 46.6795 | 0.28345 | 174.7279 | 0.62818 | 2.4186 | 0.56218 | 2.7291 | 0.30493 | 7.7038 | 0.54482 | 280.3606 | 0.35566 | 294.4286 | 0.6503 | 28.7766 | 0.37114 | 226.5796 | 0.28361 | 269.7441 | 0.28425 | 58.5459 | 0.5025 | 260.7267 | 0.28339 | 287.8759 | 0.28371 | 40.1682 | 0.28361 | 180.9762 | 0.28355 | 161.3429 | 0.2835 | 4.1305 | 0.28345 | 2.418 | 0.82602 | 2.2553 | 0.2835 | 256.1111 | 0.2835 | 221.5039 | 0.2835 | 2.4521 | 0.5813 | 2.5973 | 0.28339 | 199.9757 | 0.28355 | 233.44
0.2918 | 1.2903 | 0.29175 | 2.4267 | 0.2918 | 2.9347 | 0.29191 | 171.987 | 0.29175 | 268.5127 | 0.17089 | 54.3194 | 0.2918 | 182.8308 | 0.63648 | 2.5439 | 0.57043 | 2.5059 | 0.31323 | 11.3287 | 0.55334 | 288.8911 | 0.36407 | 303.4238 | 0.65866 | 30.7518 | 0.37966 | 234.8239 | 0.29191 | 278.3039 | 0.29277 | 65.8676 | 0.51086 | 269.3646 | 0.2918 | 297.203 | 0.29196 | 46.5339 | 0.29186 | 189.8026 | 0.2918 | 171.9103 | 0.2918 | 4.1711 | 0.2918 | 2.4922 | 0.83427 | 2.3653 | 0.29196 | 266.658 | 0.29191 | 230.2775 | 0.29175 | 2.561 | 0.58961 | 2.4711 | 0.2918 | 208.2219 | 0.2917 | 241.4364
0.30005 | 1.5245 | 0.30027 | 2.7647 | 0.30016 | 2.7687 | 0.30027 | 178.6163 | 0.30021 | 277.0962 | 0.17925 | 62.1836 | 0.30011 | 190.8368 | 0.64495 | 2.8116 | 0.57873 | 2.6728 | 0.32159 | 15.0035 | 0.56164 | 297.4417 | 0.37227 | 312.4625 | 0.66696 | 34.1173 | 0.38791 | 243.1393 | 0.30016 | 287.0098 | 0.30107 | 73.2034 | 0.51916 | 277.932 | 0.30005 | 306.252 | 0.30048 | 52.4997 | 0.30016 | 198.7082 | 0.30016 | 182.4318 | 0.30016 | 4.3708 | 0.30005 | 2.3711 | 0.84262 | 2.4674 | 0.30016 | 277.1318 | 0.30016 | 238.6003 | 0.30016 | 4.5326 | 0.59786 | 2.564 | 0.30021 | 216.7939 | 0.30016 | 249.8927
0.30852 | 1.5795 | 0.30852 | 2.67 | 0.30841 | 3.1092 | 0.30846 | 185.0889 | 0.30857 | 285.4329 | 0.18771 | 69.6384 | 0.30857 | 198.4476 | 0.65325 | 2.7209 | 0.58704 | 2.4497 | 0.32989 | 19.7584 | 0.56989 | 306.3043 | 0.38073 | 321.6356 | 0.67543 | 37.6233 | 0.39616 | 251.3862 | 0.30852 | 295.797 | 0.30927 | 80.5607 | 0.52768 | 286.5585 | 0.30857 | 314.9976 | 0.30884 | 58.5066 | 0.30852 | 207.3493 | 0.30841 | 193.2776 | 0.30846 | 4.7469 | 0.30841 | 2.4012 | 0.85093 | 2.4356 | 0.30846 | 287.5255 | 0.30841 | 247.5536 | 0.30836 | 7.3583 | 0.60621 | 2.6851 | 0.30841 | 224.8608 | 0.30841 | 257.4619
0.31687 | 1.6061 | 0.31677 | 3.0492 | 0.31687 | 3.0943 | 0.31682 | 191.3792 | 0.31677 | 293.9757 | 0.19602 | 77.4219 | 0.31693 | 206.4415 | 0.6615 | 2.6247 | 0.59534 | 2.7361 | 0.33836 | 24.0652 | 0.57825 | 315.0381 | 0.38914 | 330.5113 | 0.68373 | 41.761 | 0.40452 | 259.3678 | 0.31682 | 304.3349 | 0.31768 | 88.1481 | 0.53598 | 295.0444 | 0.31687 | 324.3363 | 0.31698 | 64.489 | 0.31682 | 215.8671 | 0.31687 | 203.9212 | 0.31698 | 6.023 | 0.31687 | 2.3562 | 0.85934 | 2.4615 | 0.31682 | 298.4439 | 0.31671 | 256.1001 | 0.31687 | 12.5332 | 0.61446 | 2.7238 | 0.31671 | 232.7941 | 0.31682 | 265.4696
0.32507 | 1.8967 | 0.32518 | 3.7221 | 0.32529 | 3.3576 | 0.32512 | 197.7664 | 0.32512 | 302.6712 | 0.20421 | 84.9923 | 0.32512 | 214.1381 | 0.66991 | 2.8117 | 0.6038 | 2.5926 | 0.34661 | 27.6 | 0.5865 | 323.6818 | 0.39745 | 339.2944 | 0.69198 | 45.5896 | 0.41282 | 267.659 | 0.32518 | 313.3497 | 0.32593 | 95.7196 | 0.54418 | 303.5447 | 0.32507 | 333.2144 | 0.32534 | 70.2871 | 0.32529 | 224.9763 | 0.32529 | 214.1567 | 0.32523 | 8.0555 | 0.32518 | 2.5975 | 0.86775 | 2.2758 | 0.32512 | 309.3424 | 0.32512 | 264.602 | 0.32523 | 18.2057 | 0.62298 | 2.7923 | 0.32512 | 241.3295 | 0.32529 | 273.5333
0.33343 | 1.7865 | 0.33343 | 3.965 | 0.33348 | 3.4542 | 0.33354 | 204.2599 | 0.33343 | 311.1414 | 0.21257 | 92.9838 | 0.33343 | 222.2914 | 0.67816 | 2.8409 | 0.61211 | 2.6789 | 0.35491 | 31.2065 | 0.59491 | 332.5059 | 0.4057 | 348.2782 | 0.70034 | 50.0476 | 0.42129 | 276.3247 | 0.33354 | 321.99 | 0.33445 | 103.3693 | 0.55259 | 312.3702 | 0.33343 | 342.1729 | 0.33364 | 76.3471 | 0.33359 | 233.7423 | 0.33359 | 224.6904 | 0.33348 | 11.0721 | 0.33343 | 2.4778 | 0.876 | 2.197 | 0.33364 | 320.0038 | 0.33359 | 273.1544 | 0.33343 | 24.8286 | 0.63129 | 2.6545 | 0.33337 | 249.6948 | 0.33348 | 281.6207
0.34179 | 2.4013 | 0.34189 | 4.0858 | 0.34184 | 3.4992 | 0.34195 | 210.2349 | 0.34184 | 320.1074 | 0.22087 | 100.6391 | 0.34184 | 230.2441 | 0.68657 | 2.8166 | 0.62041 | 2.7184 | 0.36321 | 35.7622 | 0.60332 | 340.9891 | 0.41405 | 357.3184 | 0.70864 | 54.4838 | 0.42964 | 284.1342 | 0.34189 | 330.389 | 0.34275 | 111.3575 | 0.56079 | 320.9969 | 0.34179 | 351.3493 | 0.34205 | 82.3986 | 0.34184 | 242.6821 | 0.34179 | 235.3627 | 0.34184 | 16.1632 | 0.34179 | 2.5636 | 0.88425 | 2.2602 | 0.34189 | 330.5528 | 0.34184 | 281.9723 | 0.34179 | 31.6861 | 0.63948 | 2.521 | 0.34189 | 257.9451 | 0.34173 | 289.3279
0.35014 | 2.9016 | 0.35025 | 5.8348 | 0.35009 | 3.4604 | 0.3502 | 216.5933 | 0.35025 | 328.2885 | 0.22939 | 109.0587 | 0.35014 | 238.0455 | 0.69493 | 3.4307 | 0.62877 | 2.8293 | 0.37146 | 41.1466 | 0.61157 | 349.5765 | 0.4223 | 366.4228 | 0.71705 | 59.6384 | 0.43789 | 292.5779 | 0.35014 | 339.3068 | 0.351 | 119.1011 | 0.56936 | 329.8389 | 0.3502 | 360.4611 | 0.35052 | 88.8375 | 0.3502 | 251.4611 | 0.35014 | 246.2278 | 0.35009 | 22.2919 | 0.35004 | 2.4909 | 0.89266 | 2.4687 | 0.35009 | 341.3131 | 0.35009 | 290.4962 | 0.35009 | 38.4494 | 0.64784 | 2.8796 | 0.3502 | 266.3098 | 0.35014 | 297.3262
0.35855 | 3.4719 | 0.35845 | 7.5725 | 0.35845 | 3.7205 | 0.35845 | 223.1122 | 0.3585 | 336.7502 | 0.23775 | 116.7244 | 0.35861 | 245.7488 | 0.70318 | 6.5191 | 0.63702 | 2.7945 | 0.38004 | 46.7306 | 0.61987 | 358.4579 | 0.43087 | 375.4846 | 0.72541 | 64.3768 | 0.4462 | 300.864 | 0.3585 | 348.0328 | 0.35936 | 127.2511 | 0.57771 | 338.4222 | 0.35855 | 369.4883 | 0.35871 | 95.1942 | 0.35845 | 260.6678 | 0.35845 | 256.6977 | 0.35861 | 28.9078 | 0.35855 | 2.2777 | 0.90096 | 2.6045 | 0.3585 | 351.6395 | 0.35845 | 299.393 | 0.3585 | 45.5599 | 0.6562 | 2.9646 | 0.35834 | 274.8699 | 0.35839 | 305.604
0.36686 | 3.8606 | 0.36675 | 10.6264 | 0.36696 | 3.887 | 0.3668 | 229.3003 | 0.3668 | 345.2163 | 0.24595 | 125.178 | 0.36691 | 253.5248 | 0.71148 | 10.0751 | 0.64548 | 2.8535 | 0.38834 | 53.6691 | 0.62829 | 367.3179 | 0.43923 | 384.8761 | 0.73366 | 69.7125 | 0.45455 | 309.1646 | 0.36675 | 356.7449 | 0.36761 | 134.9193 | 0.58591 | 347.1107 | 0.3668 | 378.7843 | 0.36696 | 101.5481 | 0.36691 | 269.7122 | 0.36696 | 267.2239 | 0.36691 | 35.6355 | 0.36691 | 2.4304 | 0.90943 | 2.5894 | 0.3668 | 362.7086 | 0.3667 | 308.1054 | 0.36686 | 52.7931 | 0.66461 | 2.9598 | 0.36675 | 283.2636 | 0.36691 | 313.9245
0.37505 | 3.8207 | 0.37511 | 14.9029 | 0.37521 | 4.5896 | 0.37511 | 235.972 | 0.37511 | 353.7868 | 0.2543 | 133.4362 | 0.37511 | 261.0943 | 0.71984 | 14.0727 | 0.65384 | 2.861 | 0.39659 | 60.8057 | 0.63654 | 375.8116 | 0.44743 | 393.7525 | 0.74202 | 74.7341 | 0.46286 | 317.5982 | 0.37527 | 365.4756 | 0.37596 | 143.0234 | 0.59421 | 355.7407 | 0.37505 | 387.671 | 0.37537 | 108.2735 | 0.37527 | 278.816 | 0.37521 | 277.7907 | 0.37521 | 41.6394 | 0.37511 | 2.2098 | 0.91773 | 2.566 | 0.37521 | 373.5997 | 0.37521 | 317.0581 | 0.37516 | 59.8991 | 0.67296 | 2.6737 | 0.37505 | 291.8361 | 0.37516 | 321.5678
0.38346 | 3.3381 | 0.38346 | 20.0053 | 0.38341 | 4.7491 | 0.38362 | 242.3355 | 0.38341 | 362.3447 | 0.26261 | 141.9078 | 0.38357 | 268.8452 | 0.72809 | 18.0753 | 0.66209 | 3.0505 | 0.40489 | 68.4268 | 0.645 | 384.796 | 0.45573 | 402.93 | 0.75037 | 80.5853 | 0.47132 | 325.9305 | 0.38352 | 374.2639 | 0.38437 | 150.9002 | 0.60252 | 364.622 | 0.38346 | 396.904 | 0.38362 | 114.8464 | 0.38352 | 287.4374 | 0.38346 | 288.4951 | 0.38352 | 47.4416 | 0.38346 | 2.3109 | 0.92593 | 2.5247 | 0.38362 | 384.3767 | 0.38357 | 325.445 | 0.38346 | 67.239 | 0.68121 | 2.8558 | 0.38352 | 300.0219 | 0.38341 | 329.3845
0.39171 | 3.6772 | 0.39193 | 25.9957 | 0.39182 | 5.3487 | 0.39187 | 248.5312 | 0.39193 | 370.9575 | 0.27091 | 150.1349 | 0.39182 | 276.4964 | 0.73661 | 22.7279 | 0.67045 | 3.1127 | 0.4132 | 76.1573 | 0.65336 | 393.6839 | 0.46398 | 411.8805 | 0.75868 | 86.1467 | 0.47962 | 334.2223 | 0.39182 | 383.0447 | 0.39273 | 158.9397 | 0.61087 | 373.303 | 0.39171 | 406.1638 | 0.39214 | 121.665 | 0.39182 | 296.675 | 0.39187 | 298.9949 | 0.39182 | 53.1214 | 0.39171 | 2.354 | 0.93429 | 2.4814 | 0.39182 | 395.1144 | 0.39177 | 334.4598 | 0.39182 | 74.6411 | 0.68952 | 2.9075 | 0.39187 | 308.4073 | 0.39177 | 337.8537
0.40023 | 3.5821 | 0.40018 | 32.2149 | 0.40007 | 6.6119 | 0.40012 | 254.8638 | 0.40023 | 379.7613 | 0.27937 | 158.432 | 0.40023 | 283.6563 | 0.74491 | 28.0216 | 0.67875 | 3.5147 | 0.42161 | 84.1293 | 0.66155 | 402.2994 | 0.47245 | 420.9312 | 0.76709 | 92.4425 | 0.48787 | 342.5641 | 0.40018 | 391.7168 | 0.40098 | 166.8045 | 0.61939 | 382.1576 | 0.40023 | 415.2155 | 0.4005 | 128.4062 | 0.40018 | 305.9176 | 0.40012 | 309.8283 | 0.40012 | 58.0728 | 0.40012 | 2.369 | 0.94259 | 3.1076 | 0.40007 | 405.8768 | 0.40012 | 343.0123 | 0.40012 | 81.8749 | 0.69793 | 2.9626 | 0.40012 | 317.1645 | 0.40007 | 345.912
0.40854 | 3.3194 | 0.40843 | 39.0211 | 0.40859 | 8.147 | 0.40848 | 261.6045 | 0.40848 | 388.4922 | 0.28762 | 166.273 | 0.40854 | 291.3553 | 0.75321 | 33.3264 | 0.68705 | 4.1956 | 0.43007 | 92.2606 | 0.66996 | 411.1576 | 0.48086 | 429.9077 | 0.77534 | 98.028 | 0.49623 | 350.7218 | 0.40843 | 400.9688 | 0.40934 | 174.9295 | 0.62764 | 390.8086 | 0.40854 | 424.0478 | 0.40864 | 134.7987 | 0.40854 | 315.0055 | 0.40859 | 320.5651 | 0.40859 | 62.7943 | 0.40859 | 2.5689 | 0.951 | 6.5634 | 0.40854 | 416.6343 | 0.40843 | 351.9894 | 0.40854 | 89.4858 | 0.70618 | 3.3584 | 0.40837 | 325.6864 | 0.40848 | 353.9053
0.41673 | 3.1102 | 0.41679 | 46.2408 | 0.41695 | 9.851 | 0.41679 | 267.6072 | 0.41679 | 397.0624 | 0.29587 | 174.6285 | 0.41684 | 298.6145 | 0.76157 | 38.561 | 0.69552 | 6.4931 | 0.43827 | 100.5603 | 0.67821 | 420.0782 | 0.48911 | 439.2 | 0.78359 | 104.4884 | 0.50448 | 359.2193 | 0.41684 | 409.6926 | 0.41759 | 183.219 | 0.63584 | 399.4034 | 0.41679 | 433.521 | 0.417 | 141.6509 | 0.41695 | 323.8924 | 0.41689 | 331.2799 | 0.41689 | 67.2427 | 0.41684 | 5.6099 | 0.95941 | 11.1433 | 0.41679 | 427.4359 | 0.41679 | 360.5691 | 0.41689 | 97.0049 | 0.71464 | 3.4983 | 0.41679 | 333.907 | 0.41689 | 362.0996
0.42514 | 3.1772 | 0.42504 | 54.2957 | 0.42509 | 13.3137 | 0.4252 | 273.888 | 0.42504 | 406.0986 | 0.30429 | 183.0219 | 0.4252 | 306.0804 | 0.76977 | 44.5856 | 0.70382 | 8.8189 | 0.44657 | 109.0074 | 0.68662 | 428.7549 | 0.49741 | 448.366 | 0.79205 | 110.6986 | 0.51289 | 367.7495 | 0.42525 | 418.3166 | 0.42611 | 191.2171 | 0.64425 | 408.2099 | 0.42514 | 442.8009 | 0.4253 | 148.4168 | 0.42525 | 333.268 | 0.42514 | 341.6481 | 0.42514 | 73.1173 | 0.42509 | 11.2973 | 0.96766 | 16.4019 | 0.4253 | 438.3467 | 0.42525 | 369.5739 | 0.42509 | 104.6386 | 0.72289 | 4.077 | 0.42509 | 342.6386 | 0.42514 | 370.3895
0.43345 | 3.1744 | 0.43355 | 62.1101 | 0.43345 | 18.2107 | 0.43361 | 280.2985 | 0.4335 | 414.8519 | 0.31254 | 191.443 | 0.4335 | 314.0032 | 0.77818 | 50.819 | 0.71207 | 11.7611 | 0.45493 | 117.2278 | 0.69498 | 437.6496 | 0.50566 | 457.2649 | 0.80025 | 117.6349 | 0.5213 | 376.0403 | 0.43355 | 427.1226 | 0.43441 | 199.1025 | 0.65245 | 417.2074 | 0.43339 | 451.9658 | 0.43371 | 154.9338 | 0.4335 | 342.2282 | 0.4335 | 352.2407 | 0.4335 | 79.7926 | 0.43345 | 18.2523 | 0.97586 | 22.5734 | 0.43361 | 449.2407 | 0.4335 | 378.2601 | 0.4335 | 112.0923 | 0.73114 | 6.0262 | 0.43355 | 350.6542 | 0.43339 | 378.5104
0.44186 | 3.2965 | 0.44191 | 69.6093 | 0.44175 | 23.5512 | 0.4418 | 286.9783 | 0.44191 | 423.5568 | 0.321 | 199.5325 | 0.4418 | 320.7942 | 0.78664 | 57.5081 | 0.72037 | 14.684 | 0.46318 | 126.4187 | 0.70329 | 446.6438 | 0.51391 | 466.7235 | 0.80877 | 123.8555 | 0.52955 | 384.4822 | 0.4418 | 436.107 | 0.44266 | 207.5393 | 0.66102 | 425.9894 | 0.44186 | 461.2189 | 0.44212 | 161.5901 | 0.44191 | 351.3401 | 0.4418 | 363.1386 | 0.44175 | 86.8511 | 0.4417 | 26.3141 | 0.98427 | 29.7356 | 0.4418 | 459.9694 | 0.4417 | 387.1886 | 0.44175 | 119.9356 | 0.7395 | 9.8626 | 0.4418 | 359.2971 | 0.4418 | 386.8612
0.45027 | 5.9905 | 0.45011 | 77.8628 | 0.45021 | 29.2963 | 0.45011 | 294.0352 | 0.45021 | 432.8727 | 0.32936 | 207.694 | 0.45027 | 328.1653 | 0.79484 | 63.9514 | 0.72862 | 18.4134 | 0.4717 | 134.6436 | 0.71159 | 455.2027 | 0.52254 | 475.8344 | 0.81707 | 131.042 | 0.53791 | 392.9427 | 0.45011 | 445.1544 | 0.45096 | 215.5559 | 0.66932 | 434.78 | 0.45021 | 470.3878 | 0.45037 | 168.1173 | 0.45016 | 360.7566 | 0.45016 | 373.8136 | 0.45021 | 94.0161 | 0.45021 | 34.7947 | 0.99257 | 37.4173 | 0.45021 | 471.1629 | 0.45005 | 395.9553 | 0.45016 | 127.5864 | 0.7478 | 15.5876 | 0.45005 | 367.621 | 0.45011 | 395.0197
0.45846 | 9.2343 | 0.45846 | 85.5674 | 0.45862 | 34.7371 | 0.45846 | 301.4816 | 0.45852 | 441.587 | 0.33755 | 215.7039 | 0.45852 | 335.3751 | 0.8032 | 70.7787 | 0.7372 | 22.3788 | 0.48005 | 143.8512 | 0.71989 | 463.8966 | 0.53084 | 484.7738 | 0.82527 | 137.6382 | 0.54616 | 401.3167 | 0.45841 | 454.1046 | 0.45932 | 223.7848 | 0.67757 | 443.8715 | 0.45846 | 479.6096 | 0.45862 | 174.7783 | 0.45862 | 369.9931 | 0.45862 | 384.4691 | 0.45857 | 100.8283 | 0.45857 | 43.4137 | 1.0011 | 45.322 | 0.45846 | 481.7628 | 0.45836 | 404.9244 | 0.45857 | 135.3957 | 0.75627 | 21.3935 | 0.45846 | 376.3447 | 0.45857 | 403.3243
0.46671 | 13.2711 | 0.46677 | 93.9874 | 0.46687 | 41.1305 | 0.46677 | 308.849 | 0.46677 | 450.7932 | 0.34591 | 223.8412 | 0.46682 | 342.857 | 0.8115 | 77.4564 | 0.7455 | 27.3529 | 0.48825 | 152.2969 | 0.72814 | 472.7737 | 0.53904 | 493.9551 | 0.83362 | 144.6418 | 0.55452 | 409.8429 | 0.46693 | 463.0777 | 0.46768 | 232.114 | 0.68587 | 452.7296 | 0.46677 | 488.7937 | 0.46698 | 181.144 | 0.46687 | 379.2042 | 0.46687 | 395.0232 | 0.46687 | 108.2531 | 0.46677 | 52.2487 | 1.0094 | 53.5411 | 0.46693 | 492.4087 | 0.46687 | 413.6493 | 0.46677 | 143.1352 | 0.76462 | 27.6282 | 0.46677 | 384.8876 | 0.46682 | 411.3008
0.47518 | 17.1746 | 0.47518 | 102.0128 | 0.47512 | 47.4335 | 0.47529 | 316.6853 | 0.47507 | 459.7604 | 0.35427 | 232.1192 | 0.47523 | 349.8514 | 0.81986 | 84.3676 | 0.7537 | 32.9316 | 0.49661 | 161.4787 | 0.73666 | 481.3872 | 0.54734 | 503.0948 | 0.84204 | 152.0139 | 0.56298 | 418.2254 | 0.47523 | 472.0621 | 0.47609 | 240.6631 | 0.69418 | 461.3751 | 0.47512 | 498.2327 | 0.47529 | 187.9589 | 0.47518 | 388.2111 | 0.47512 | 405.7192 | 0.47518 | 116.0929 | 0.47518 | 61.2694 | 1.0176 | 62.3729 | 0.47529 | 503.5306 | 0.47523 | 422.7099 | 0.47512 | 150.9362 | 0.77282 | 34.4308 | 0.47523 | 393.2443 | 0.47507 | 419.5511
0.48343 | 21.5348 | 0.48359 | 110.2639 | 0.48348 | 54.4327 | 0.48354 | 325.1609 | 0.48354 | 468.6542 | 0.36262 | 240.2254 | 0.48348 | 357.1797 | 0.82827 | 91.5816 | 0.76205 | 39.0098 | 0.5048 | 170.4166 | 0.74496 | 490.4475 | 0.55559 | 512.3605 | 0.85034 | 159.2784 | 0.57129 | 426.4405 | 0.48348 | 481.0535 | 0.48434 | 248.8784 | 0.70254 | 470.5603 | 0.48343 | 507.5931 | 0.4838 | 194.5742 | 0.48354 | 397.5979 | 0.48348 | 416.2343 | 0.48348 | 124.2813 | 0.48337 | 70.187 | 1.0259 | 71.0577 | 0.48354 | 514.162 | 0.48337 | 431.2103 | 0.48354 | 158.8433 | 0.78118 | 41.1499 | 0.48354 | 401.7903 | 0.48348 | 427.8776
0.49195 | 26.0608 | 0.49189 | 118.1354 | 0.49179 | 62.1246 | 0.49173 | 333.3967 | 0.49189 | 477.4809 | 0.37104 | 248.2863 | 0.49195 | 364.2728 | 0.83657 | 98.4194 | 0.7703 | 45.5279 | 0.51321 | 179.8958 | 0.75321 | 499.2424 | 0.56411 | 521.6603 | 0.8588 | 166.5648 | 0.57948 | 435.1273 | 0.49184 | 489.8956 | 0.49264 | 257.0347 | 0.711 | 479.2956 | 0.49189 | 516.806 | 0.49211 | 200.8975 | 0.49189 | 406.9707 | 0.49179 | 427.3414 | 0.49184 | 132.848 | 0.49184 | 79.4239 | 1.0342 | 80.452 | 0.49179 | 524.9811 | 0.49173 | 440.6366 | 0.49179 | 166.4679 | 0.78954 | 48.6867 | 0.49179 | 410.2225 | 0.49179 | 436.1233
0.5002 | 30.5219 | 0.50009 | 126.9315 | 0.5003 | 69.8061 | 0.50009 | 342.2709 | 0.50014 | 486.4001 | 0.37929 | 256.229 | 0.50025 | 371.6674 | 0.84482 | 105.8281 | 0.77871 | 52.4086 | 0.52173 | 188.7157 | 0.76157 | 508.0601 | 0.57252 | 530.7703 | 0.867 | 173.9406 | 0.58789 | 443.6643 | 0.50009 | 499.1821 | 0.501 | 266.0251 | 0.7193 | 487.786 | 0.50014 | 525.5889 | 0.50025 | 207.3072 | 0.5002 | 416.1658 | 0.50025 | 438.0057 | 0.50025 | 141.2433 | 0.50025 | 88.4932 | 1.0427 | 89.7721 | 0.50014 | 535.7767 | 0.49998 | 449.4048 | 0.50025 | 174.5984 | 0.79784 | 56.0842 | 0.50004 | 418.6768 | 0.5002 | 444.5934
0.50839 | 35.282 | 0.5085 | 135.5002 | 0.50861 | 77.2749 | 0.50845 | 351.0756 | 0.5085 | 495.417 | 0.38754 | 264.0136 | 0.50845 | 378.9303 | 0.85323 | 113.2529 | 0.78718 | 59.3602 | 0.52998 | 198.35 | 0.76982 | 517.0375 | 0.58077 | 539.7836 | 0.8753 | 181.6522 | 0.59614 | 452.4923 | 0.50855 | 507.9195 | 0.50925 | 274.0061 | 0.7275 | 497.1882 | 0.50839 | 534.9315 | 0.50866 | 213.8508 | 0.50861 | 425.1812 | 0.50861 | 448.815 | 0.50855 | 150.1451 | 0.5085 | 97.8251 | 1.0511 | 99.1303 | 0.50845 | 546.6595 | 0.50845 | 458.3224 | 0.50855 | 182.1987 | 0.8063 | 63.5127 | 0.50839 | 427.4618 | 0.50855 | 452.9769
0.5168 | 40.1913 | 0.51675 | 143.8794 | 0.5168 | 84.9604 | 0.51691 | 360.082 | 0.51675 | 504.2008 | 0.39595 | 272.1201 | 0.51686 | 386.4445 | 0.86143 | 120.3341 | 0.79548 | 66.261 | 0.53823 | 207.5816 | 0.77829 | 525.8207 | 0.58907 | 549.0558 | 0.88371 | 189.5755 | 0.60461 | 460.9142 | 0.51696 | 516.9117 | 0.51777 | 282.6364 | 0.73586 | 506.0418 | 0.5168 | 544.3613 | 0.51696 | 220.6979 | 0.51686 | 434.6719 | 0.5168 | 459.2946 | 0.5168 | 158.9157 | 0.51675 | 107.337 | 1.0593 | 108.7843 | 0.51691 | 557.2367 | 0.51691 | 467.1744 | 0.51675 | 190.488 | 0.81461 | 70.5902 | 0.51675 | 436.0199 | 0.5168 | 461.2469
0.52505 | 45.2851 | 0.52521 | 152.233 | 0.52516 | 93.4691 | 0.52527 | 368.9372 | 0.52516 | 513.1005 | 0.40425 | 280.0824 | 0.52516 | 394.032 | 0.86995 | 127.8495 | 0.80373 | 73.5244 | 0.54654 | 216.9077 | 0.7867 | 534.2701 | 0.59737 | 558.2687 | 0.89202 | 196.7833 | 0.61296 | 469.2955 | 0.52521 | 525.9439 | 0.52607 | 291.2076 | 0.74416 | 514.8484 | 0.52505 | 553.6431 | 0.52543 | 227.4989 | 0.52516 | 444.2338 | 0.52516 | 470.094 | 0.52516 | 167.9067 | 0.52511 | 116.8575 | 1.0676 | 118.4281 | 0.52521 | 568.2853 | 0.52516 | 476.1919 | 0.52516 | 198.2232 | 0.8228 | 78.1492 | 0.52521 | 444.7723 | 0.52511 | 469.2268
0.53346 | 50.0208 | 0.53357 | 160.8835 | 0.53336 | 101.5994 | 0.53346 | 378.0075 | 0.53357 | 521.8422 | 0.41271 | 287.643 | 0.53346 | 401.86 | 0.8783 | 135.3031 | 0.81209 | 80.9367 | 0.55484 | 226.1813 | 0.79495 | 543.1209 | 0.60568 | 567.5861 | 0.90048 | 204.9414 | 0.62121 | 477.8493 | 0.53352 | 534.5464 | 0.53427 | 299.8232 | 0.75268 | 523.6541 | 0.53352 | 563.0311 | 0.53384 | 234.1177 | 0.53352 | 453.575 | 0.53346 | 480.8573 | 0.53341 | 177.02 | 0.53341 | 126.6835 | 1.0759 | 128.4867 | 0.53346 | 579.2067 | 0.53341 | 485.1129 | 0.53341 | 206.2364 | 0.83121 | 85.8128 | 0.53352 | 453.3965 | 0.53346 | 477.7646
0.54187 | 55.2434 | 0.54177 | 169.5021 | 0.54187 | 110.0602 | 0.54177 | 387.0095 | 0.54182 | 530.721 | 0.42102 | 295.3719 | 0.54193 | 409.5123 | 0.8865 | 142.416 | 0.82034 | 88.2685 | 0.56336 | 235.6336 | 0.80325 | 552.3719 | 0.6142 | 576.871 | 0.90873 | 212.6437 | 0.62952 | 486.5377 | 0.54187 | 543.5782 | 0.54268 | 308.3895 | 0.76104 | 532.737 | 0.54187 | 572.4247 | 0.54204 | 241.2936 | 0.54182 | 462.8068 | 0.54182 | 491.6071 | 0.54193 | 186.1197 | 0.54187 | 136.2152 | 1.0843 | 138.2054 | 0.54187 | 589.9128 | 0.54177 | 494.2897 | 0.54182 | 214.1659 | 0.83946 | 93.5546 | 0.54171 | 462.1159 | 0.54177 | 486.2892
0.55012 | 60.0963 | 0.55012 | 178.0618 | 0.55029 | 118.3697 | 0.55012 | 396.1053 | 0.55012 | 539.5646 | 0.42916 | 303.2204 | 0.55018 | 417.4257 | 0.89491 | 149.9291 | 0.8288 | 95.973 | 0.57166 | 245.4115 | 0.81155 | 561.1381 | 0.62245 | 586.1489 | 0.91693 | 220.4932 | 0.63787 | 495.2425 | 0.55007 | 552.8616 | 0.55093 | 317.071 | 0.76918 | 541.8655 | 0.55007 | 581.6984 | 0.55039 | 248.3754 | 0.55029 | 472.138 | 0.55029 | 502.2236 | 0.55023 | 195.0879 | 0.55023 | 145.9435 | 1.0928 | 148.1585 | 0.55012 | 600.8274 | 0.55002 | 503.191 | 0.55018 | 222.3856 | 0.84793 | 101.1081 | 0.55012 | 470.5989 | 0.55023 | 494.3028
0.55843 | 65.3717 | 0.55843 | 186.7858 | 0.55854 | 126.6394 | 0.55848 | 405.3855 | 0.55843 | 548.413 | 0.43757 | 311.0786 | 0.55848 | 425.3562 | 0.90316 | 157.2068 | 0.83716 | 103.7019 | 0.57991 | 254.5466 | 0.81991 | 570.3442 | 0.63064 | 595.4492 | 0.92534 | 228.4697 | 0.64618 | 503.719 | 0.55859 | 561.643 | 0.55934 | 325.5955 | 0.77754 | 550.6986 | 0.55843 | 591.0685 | 0.5587 | 255.2578 | 0.55859 | 481.2903 | 0.55854 | 512.9799 | 0.55848 | 204.3863 | 0.55837 | 155.6401 | 1.101 | 157.9418 | 0.55859 | 611.4461 | 0.55859 | 512.0021 | 0.55848 | 230.1728 | 0.85629 | 108.8581 | 0.55837 | 479.1937 | 0.55848 | 502.1422
0.56679 | 70.4313 | 0.56684 | 195.2887 | 0.56673 | 135.3245 | 0.56695 | 414.4875 | 0.56679 | 557.4278 | 0.44587 | 318.8245 | 0.56689 | 433.495 | 0.91152 | 164.6136 | 0.84541 | 111.6329 | 0.58827 | 264.2471 | 0.82832 | 578.9973 | 0.63905 | 604.7267 | 0.93364 | 236.489 | 0.65464 | 511.9882 | 0.56695 | 570.8105 | 0.5678 | 334.0641 | 0.78579 | 559.9896 | 0.56679 | 600.3015 | 0.567 | 263.045 | 0.56684 | 490.6855 | 0.56679 | 523.9366 | 0.56684 | 213.8327 | 0.56673 | 165.4726 | 1.1092 | 168.1188 | 0.56695 | 621.9915 | 0.56684 | 520.7354 | 0.56679 | 238.1718 | 0.86454 | 117.0057 | 0.56684 | 487.8617 | 0.56673 | 510.7663
0.57509 | 75.6798 | 0.57525 | 203.7309 | 0.57509 | 143.7693 | 0.5752 | 423.6558 | 0.57525 | 566.4719 | 0.45429 | 326.906 | 0.57514 | 442.1667 | 0.91998 | 171.5814 | 0.85377 | 119.293 | 0.59652 | 273.6659 | 0.83662 | 587.944 | 0.6473 | 613.9515 | 0.942 | 244.8225 | 0.66295 | 520.5636 | 0.5752 | 579.8345 | 0.57605 | 342.7627 | 0.79425 | 568.9119 | 0.57509 | 609.587 | 0.57546 | 270.0016 | 0.5752 | 500.2825 | 0.57514 | 534.5896 | 0.57509 | 223.3618 | 0.57504 | 175.5693 | 1.1177 | 178.1667 | 0.57514 | 632.9222 | 0.57509 | 529.3838 | 0.57514 | 246.5698 | 0.87284 | 125.0776 | 0.5752 | 496.5856 | 0.57514 | 519.2578
0.58355 | 80.7753 | 0.5835 | 212.5114 | 0.58345 | 152.5571 | 0.58345 | 432.7519 | 0.5835 | 575.2958 | 0.46275 | 334.5096 | 0.58361 | 450.2677 | 0.92823 | 178.831 | 0.86202 | 127.4434 | 0.60493 | 283.6576 | 0.84493 | 597.0424 | 0.65582 | 623.4585 | 0.95041 | 253.0367 | 0.6712 | 529.0958 | 0.5835 | 588.7999 | 0.58436 | 351.334 | 0.80271 | 577.9503 | 0.58355 | 618.9731 | 0.58377 | 277.5684 | 0.58345 | 509.6019 | 0.58345 | 545.5237 | 0.5835 | 233.0452 | 0.5835 | 185.6036 | 1.126 | 188.7809 | 0.58345 | 643.598 | 0.58345 | 538.7581 | 0.58339 | 254.4134 | 0.8812 | 133.0523 | 0.58345 | 505.0486 | 0.58339 | 527.6358
0.59186 | 85.9501 | 0.59175 | 221.1447 | 0.59196 | 161.2684 | 0.5918 | 442.2545 | 0.59175 | 584.7413 | 0.47095 | 342.3192 | 0.59191 | 458.2974 | 0.93648 | 186.0792 | 0.87043 | 135.7698 | 0.61334 | 292.9601 | 0.85329 | 605.9531 | 0.66418 | 632.3189 | 0.95866 | 261.1105 | 0.67961 | 537.608 | 0.59175 | 598.0441 | 0.59266 | 360.3776 | 0.81091 | 586.6476 | 0.5918 | 628.021 | 0.59196 | 285.023 | 0.59186 | 519.0026 | 0.59196 | 556.1856 | 0.59196 | 242.7377 | 0.59191 | 195.7099 | 1.1344 | 199.2252 | 0.59186 | 654.4552 | 0.5917 | 547.7643 | 0.59191 | 262.6235 | 0.88955 | 141.337 | 0.59175 | 513.619 | 0.59186 | 535.6102
0.60005 | 91.0717 | 0.60016 | 229.4748 | 0.60027 | 170.081 | 0.60016 | 451.6509 | 0.60011 | 594.0836 | 0.4792 | 349.9978 | 0.60016 | 467.0601 | 0.94484 | 193.1266 | 0.87884 | 144.0204 | 0.62164 | 302.7747 | 0.86148 | 614.8479 | 0.67237 | 641.8257 | 0.96696 | 269.1944 | 0.6878 | 546.2728 | 0.60016 | 606.7555 | 0.60091 | 369.0408 | 0.81921 | 595.799 | 0.60005 | 637.1935 | 0.60037 | 292.5497 | 0.60027 | 528.337 | 0.60027 | 566.7461 | 0.60021 | 252.3438 | 0.60016 | 205.8701 | 1.1427 | 209.5504 | 0.60016 | 665.5441 | 0.60016 | 556.9606 | 0.60021 | 270.6198 | 0.89796 | 149.3821 | 0.60005 | 522.1985 | 0.60021 | 544.2476
0.60846 | 96.5306 | 0.60846 | 238.3158 | 0.60846 | 178.6168 | 0.60857 | 460.7214 | 0.60836 | 603.1098 | 0.48766 | 357.6655 | 0.60852 | 475.421 | 0.95309 | 200.2043 | 0.88709 | 152.0434 | 0.62984 | 312.2484 | 0.86995 | 623.8386 | 0.68073 | 651.1856 | 0.97532 | 277.692 | 0.69632 | 554.7325 | 0.60862 | 615.8968 | 0.60943 | 377.7596 | 0.82757 | 604.7512 | 0.60846 | 646.6467 | 0.60862 | 300.328 | 0.60857 | 537.8056 | 0.60846 | 577.9128 | 0.60846 | 262.3109 | 0.60841 | 215.756 | 1.1509 | 219.9132 | 0.60862 | 676.3223 | 0.60852 | 565.548 | 0.60846 | 278.9251 | 0.90627 | 157.724 | 0.60841 | 530.8613 | 0.60841 | 552.3221
0.61671 | 102.057 | 0.61693 | 246.835 | 0.61682 | 187.4515 | 0.61693 | 469.9192 | 0.61687 | 612.7466 | 0.49591 | 365.628 | 0.61682 | 484.3544 | 0.96161 | 207.4763 | 0.89539 | 160.4424 | 0.63825 | 322.248 | 0.87836 | 632.7169 | 0.68904 | 660.244 | 0.98362 | 285.8922 | 0.70462 | 563.0991 | 0.61687 | 624.578 | 0.61773 | 386.4249 | 0.83587 | 613.896 | 0.61671 | 655.9321 | 0.61709 | 307.995 | 0.61682 | 547.2578 | 0.61687 | 588.5922 | 0.61687 | 272.0661 | 0.61677 | 225.9116 | 1.1592 | 230.4228 | 0.61687 | 686.8721 | 0.61682 | 574.9383 | 0.61682 | 286.7931 | 0.91446 | 165.9406 | 0.61693 | 539.9271 | 0.61677 | 560.6539
0.62518 | 107.9136 | 0.62523 | 255.4719 | 0.62512 | 196.726 | 0.62512 | 479.3414 | 0.62523 | 622.0033 | 0.50443 | 373.5265 | 0.62518 | 493.1014 | 0.96996 | 214.5771 | 0.9038 | 169.1605 | 0.64655 | 332.0464 | 0.88655 | 641.5584 | 0.69739 | 669.5591 | 0.99209 | 294.2259 | 0.71287 | 572.126 | 0.62512 | 633.5038 | 0.62598 | 395.1631 | 0.84434 | 622.9251 | 0.62518 | 665.4842 | 0.62545 | 315.3807 | 0.62523 | 556.6805 | 0.62512 | 599.2919 | 0.62512 | 281.9446 | 0.62507 | 236.1946 | 1.1676 | 240.9438 | 0.62507 | 697.8397 | 0.62507 | 583.8219 | 0.62507 | 295.05 | 0.92287 | 174.3011 | 0.62512 | 548.5632 | 0.62512 | 569.4713
0.63354 | 113.7436 | 0.63343 | 264.0632 | 0.63354 | 205.3135 | 0.63348 | 488.9081 | 0.63348 | 631.2329 | 0.51268 | 381.2643 | 0.63359 | 502.1649 | 0.97816 | 221.9403 | 0.912 | 177.5789 | 0.65502 | 341.5602 | 0.89491 | 650.3446 | 0.70586 | 679.0801 | 1.0003 | 302.7543 | 0.72123 | 580.7416 | 0.63348 | 642.947 | 0.63429 | 404.1326 | 0.85264 | 631.8101 | 0.63354 | 674.5891 | 0.63364 | 323.2296 | 0.63348 | 566.2852 | 0.63354 | 610.0269 | 0.63359 | 291.9851 | 0.63359 | 246.6419 | 1.176 | 251.2521 | 0.63354 | 708.7429 | 0.63343 | 593.1405 | 0.63354 | 303.4289 | 0.93118 | 182.7342 | 0.63343 | 557.0277 | 0.63343 | 577.7033
0.64179 | 119.9886 | 0.64179 | 272.4211 | 0.64195 | 214.1744 | 0.64179 | 498.4342 | 0.64179 | 640.7676 | 0.52087 | 389.1775 | 0.64184 | 511.257 | 0.98652 | 229.4391 | 0.92052 | 186.2339 | 0.66337 | 351.1887 | 0.90327 | 659.5471 | 0.71411 | 688.0923 | 1.0086 | 311.3129 | 0.72943 | 589.4064 | 0.64179 | 651.9524 | 0.64259 | 413.0471 | 0.86084 | 640.63 | 0.64173 | 683.9947 | 0.642 | 331.1895 | 0.642 | 575.8173 | 0.642 | 620.7676 | 0.64189 | 301.9817 | 0.64184 | 257.0303 | 1.1844 | 261.9718 | 0.64184 | 719.8539 | 0.64173 | 602.1114 | 0.64189 | 311.5606 | 0.93964 | 191.3351 | 0.64179 | 565.5695 | 0.64189 | 585.9426
0.65014 | 125.7798 | 0.65009 | 281.4553 | 0.65014 | 222.9208 | 0.65014 | 507.7479 | 0.65009 | 650.0301 | 0.52929 | 397.7248 | 0.65009 | 520.5461 | 0.99477 | 236.831 | 0.92882 | 194.7248 | 0.67157 | 361.1426 | 0.91157 | 668.4049 | 0.72236 | 697.501 | 1.017 | 319.5281 | 0.73789 | 598.0045 | 0.65025 | 661.064 | 0.651 | 421.9563 | 0.86925 | 649.6333 | 0.65009 | 693.5266 | 0.65036 | 339.1255 | 0.6503 | 585.4056 | 0.6502 | 631.632 | 0.65009 | 311.9896 | 0.65009 | 267.1647 | 1.1927 | 272.2259 | 0.65025 | 730.4665 | 0.6502 | 611.0402 | 0.65014 | 319.6941 | 0.94795 | 199.8328 | 0.65004 | 574.512 | 0.65014 | 594.3178
0.6585 | 132.1314 | 0.65855 | 289.7981 | 0.65845 | 231.5581 | 0.65855 | 517.015 | 0.65845 | 659.4393 | 0.53754 | 406.3254 | 0.65855 | 529.424 | 1.0032 | 244.488 | 0.93707 | 203.2705 | 0.67993 | 370.4271 | 0.91998 | 677.1789 | 0.73066 | 706.5566 | 1.0253 | 328.0806 | 0.7463 | 606.4818 | 0.65855 | 670.033 | 0.65946 | 430.7517 | 0.8775 | 658.8127 | 0.65839 | 702.7817 | 0.65866 | 346.8772 | 0.6585 | 594.8016 | 0.65845 | 642.1164 | 0.6585 | 322.0897 | 0.65845 | 277.6035 | 1.2009 | 282.7263 | 0.65861 | 741.0361 | 0.6585 | 620.1522 | 0.6585 | 327.8367 | 0.9562 | 208.3108 | 0.65855 | 583.5028 | 0.65845 | 602.9282
0.66675 | 138.7787 | 0.66691 | 298.5414 | 0.6668 | 240.4111 | 0.66686 | 526.1726 | 0.66691 | 669.0676 | 0.54595 | 415.4311 | 0.66675 | 538.9206 | 1.0116 | 251.6682 | 0.94543 | 212.2025 | 0.68818 | 380.793 | 0.92829 | 685.9938 | 0.73896 | 716.1147 | 1.0338 | 336.9425 | 0.75461 | 614.9015 | 0.6668 | 679.1689 | 0.66771 | 439.7795 | 0.88596 | 667.8779 | 0.66675 | 712.225 | 0.66718 | 354.7094 | 0.66691 | 604.2359 | 0.6668 | 653.1285 | 0.66675 | 332.2448 | 0.66675 | 288.0681 | 1.2093 | 293.4953 | 0.6668 | 751.6403 | 0.66675 | 629.1191 | 0.6668 | 336.4032 | 0.96455 | 217.1864 | 0.6668 | 591.9045 | 0.6668 | 611.0971
0.67521 | 145.0721 | 0.67511 | 307.3276 | 0.67511 | 249.3778 | 0.67505 | 535.8662 | 0.67521 | 678.4598 | 0.55436 | 424.4377 | 0.67521 | 548.3162 | 1.0199 | 259.0818 | 0.95368 | 220.9785 | 0.6967 | 390.5976 | 0.93654 | 694.9816 | 0.74748 | 725.5082 | 1.0421 | 345.4708 | 0.7628 | 623.4452 | 0.67516 | 688.1368 | 0.67596 | 448.6063 | 0.89437 | 676.9512 | 0.67521 | 721.2459 | 0.67543 | 362.7948 | 0.67516 | 613.7549 | 0.67511 | 663.8881 | 0.67516 | 342.4554 | 0.67521 | 298.447 | 1.2176 | 304.2633 | 0.67516 | 762.5774 | 0.67511 | 638.0274 | 0.67511 | 344.6062 | 0.97286 | 225.8936 | 0.67511 | 600.8213 | 0.67511 | 619.7125
0.68352 | 151.8929 | 0.68341 | 316.0081 | 0.68362 | 257.7512 | 0.68352 | 545.3507 | 0.68346 | 687.7809 | 0.56261 | 434.5439 | 0.68357 | 557.6771 | 1.0281 | 266.6305 | 0.96209 | 229.9288 | 0.70505 | 400.2253 | 0.94495 | 703.7483 | 0.75584 | 734.6765 | 1.0503 | 353.9918 | 0.77116 | 632.0131 | 0.68341 | 697.3881 | 0.68432 | 457.6557 | 0.90257 | 686.1289 | 0.68352 | 730.6756 | 0.68362 | 370.9046 | 0.68357 | 623.1517 | 0.68357 | 674.3785 | 0.68362 | 352.242 | 0.68352 | 308.8879 | 1.226 | 315.1652 | 0.68352 | 773.4756 | 0.68336 | 646.9758 | 0.68352 | 352.4953 | 0.98121 | 234.37 | 0.68341 | 609.425 | 0.68352 | 628.1098
0.69171 | 159.0768 | 0.69182 | 324.6952 | 0.69187 | 266.0995 | 0.69177 | 554.9341 | 0.69182 | 697.179 | 0.57086 | 444.5795 | 0.69182 | 567.2085 | 1.0366 | 274.4448 | 0.97055 | 238.4262 | 0.71325 | 410.1009 | 0.95314 | 712.8996 | 0.76398 | 743.7753 | 1.0586 | 362.5958 | 0.77941 | 640.7652 | 0.69187 | 706.4457 | 0.69257 | 466.4542 | 0.91082 | 695.1517 | 0.69171 | 740.4827 | 0.69198 | 379.2308 | 0.69193 | 632.5071 | 0.69193 | 685.1726 | 0.69187 | 362.5844 | 0.69177 | 319.4023 | 1.2344 | 325.6779 | 0.69187 | 784.308 | 0.69182 | 656.4731 | 0.69182 | 361.0749 | 0.98962 | 242.9486 | 0.69171 | 618.3518 | 0.69187 | 636.2669
0.70018 | 167.1639 | 0.70012 | 333.397 | 0.70012 | 274.303 | 0.70023 | 564.4093 | 0.70007 | 706.5888 | 0.57921 | 454.1751 | 0.70018 | 576.9482 | 1.0448 | 281.9908 | 0.97875 | 247.5502 | 0.72155 | 419.9108 | 0.96166 | 721.8288 | 0.77234 | 753.3556 | 1.067 | 371.6143 | 0.78798 | 649.2726 | 0.70023 | 715.335 | 0.70109 | 475.524 | 0.91918 | 703.8851 | 0.70012 | 749.6933 | 0.70029 | 387.6076 | 0.70018 | 641.8767 | 0.70012 | 696.119 | 0.70012 | 372.6895 | 0.70012 | 329.8584 | 1.2426 | 336.0367 | 0.70029 | 795.0704 | 0.70023 | 665.2394 | 0.70012 | 368.9646 | 0.99787 | 252.0282 | 0.70012 | 627.0465 | 0.70012 | 644.4747
0.70843 | 175.2167 | 0.70859 | 342.0437 | 0.70848 | 282.2229 | 0.70859 | 574.1763 | 0.70859 | 716.0664 | 0.58757 | 464.1924 | 0.70848 | 586.6543 | 1.0533 | 289.4827 | 0.98705 | 256.5051 | 0.72986 | 429.9656 | 0.97002 | 730.6035 | 0.78059 | 762.6238 | 1.0753 | 380.2032 | 0.79634 | 657.9979 | 0.70848 | 724.7197 | 0.70939 | 484.0956 | 0.92754 | 713.1921 | 0.70837 | 758.9977 | 0.7088 | 396.0883 | 0.70848 | 651.3805 | 0.70854 | 706.5042 | 0.70843 | 383.1003 | 0.70843 | 340.2952 | 1.251 | 346.5381 | 0.70854 | 805.771 | 0.70843 | 674.4517 | 0.70854 | 377.6345 | 1.0061 | 260.6684 | 0.70854 | 635.66 | 0.70848 | 653.1359
0.71689 | 183.204 | 0.71689 | 350.6057 | 0.71679 | 291.0676 | 0.71673 | 583.6127 | 0.71689 | 725.7342 | 0.59604 | 474.1958 | 0.71684 | 595.9612 | 1.0616 | 297.4509 | 0.99536 | 265.5383 | 0.73821 | 439.9242 | 0.97821 | 739.6996 | 0.78905 | 772.1545 | 1.0838 | 388.9147 | 0.80454 | 666.5774 | 0.71679 | 733.6101 | 0.71764 | 493.4311 | 0.93605 | 722.1985 | 0.71689 | 768.4097 | 0.71711 | 404.1474 | 0.71689 | 660.9566 | 0.71679 | 717.3234 | 0.71673 | 393.4325 | 0.71673 | 350.7964 | 1.2593 | 357.2436 | 0.71679 | 816.2314 | 0.71673 | 683.2662 | 0.71673 | 385.8655 | 1.0145 | 269.4457 | 0.71679 | 644.4064 | 0.71679 | 661.6442
0.7252 | 191.2512 | 0.72509 | 359.5708 | 0.72525 | 298.9836 | 0.72514 | 593.161 | 0.72514 | 735.3254 | 0.60434 | 483.8331 | 0.72525 | 605.3505 | 1.0699 | 305.6879 | 1.0037 | 274.7221 | 0.74668 | 449.9601 | 0.98657 | 748.372 | 0.79752 | 781.229 | 1.092 | 397.6415 | 0.81289 | 675.426 | 0.72514 | 742.9836 | 0.726 | 502.1801 | 0.9443 | 731.4215 | 0.7252 | 777.728 | 0.72536 | 412.4619 | 0.72514 | 670.4799 | 0.7252 | 728.1278 | 0.72525 | 403.528 | 0.72525 | 361.1585 | 1.2677 | 368.0208 | 0.7252 | 827.1886 | 0.72504 | 692.3864 | 0.72514 | 394.1011 | 1.0228 | 278.2136 | 0.72509 | 653.0489 | 0.72514 | 669.7814
0.73345 | 199.6423 | 0.73345 | 368.0741 | 0.73361 | 306.9876 | 0.73345 | 603.0729 | 0.7335 | 744.4725 | 0.61254 | 493.7558 | 0.73355 | 615.1301 | 1.0782 | 313.8087 | 1.0122 | 283.4959 | 0.75498 | 460.0933 | 0.99482 | 757.7213 | 0.80582 | 790.7665 | 1.1003 | 406.4591 | 0.82114 | 684.0268 | 0.73345 | 751.8886 | 0.73425 | 511.5665 | 0.9525 | 740.5904 | 0.73345 | 787.3176 | 0.73366 | 420.9953 | 0.73361 | 680.0668 | 0.73361 | 738.7532 | 0.73361 | 414.0647 | 0.7335 | 371.6679 | 1.2761 | 378.5758 | 0.73345 | 838.2559 | 0.73339 | 701.5239 | 0.7335 | 402.4848 | 1.0312 | 287.1489 | 0.73345 | 662.03 | 0.73355 | 678.4755
0.74175 | 207.9659 | 0.74175 | 376.7156 | 0.7418 | 315.4149 | 0.74186 | 612.1623 | 0.7417 | 754.2996 | 0.62095 | 503.6648 | 0.7418 | 624.9066 | 1.0865 | 322.2527 | 1.0205 | 292.6472 | 0.76318 | 469.5411 | 1.0032 | 766.7532 | 0.81402 | 800.1801 | 1.1088 | 415.4001 | 0.82955 | 692.7376 | 0.74196 | 761.171 | 0.74271 | 520.7069 | 0.96086 | 749.6105 | 0.7418 | 796.7275 | 0.74202 | 429.7579 | 0.74191 | 689.3746 | 0.7418 | 749.5267 | 0.7418 | 424.3083 | 0.74175 | 382.4133 | 1.2843 | 389.4925 | 0.74191 | 848.7229 | 0.74191 | 710.5427 | 0.7418 | 410.9029 | 1.0396 | 296.1483 | 0.7417 | 670.5992 | 0.74175 | 686.9515
0.75011 | 216.1971 | 0.75021 | 385.7442 | 0.75011 | 323.2836 | 0.75027 | 622.178 | 0.75011 | 763.7909 | 0.62925 | 513.754 | 0.75021 | 634.6348 | 1.0949 | 331.0102 | 1.0287 | 301.4027 | 0.77154 | 479.4094 | 1.0117 | 775.7364 | 0.82237 | 809.4727 | 1.117 | 424.1948 | 0.83802 | 701.3921 | 0.75027 | 770.2863 | 0.75107 | 529.4665 | 0.96916 | 758.6254 | 0.75011 | 806.507 | 0.75037 | 438.3929 | 0.75016 | 698.8923 | 0.75011 | 760.2875 | 0.75016 | 434.6674 | 0.75011 | 392.6523 | 1.2926 | 400.1563 | 0.75021 | 859.5284 | 0.75016 | 719.5949 | 0.75016 | 419.2044 | 1.0478 | 304.876 | 0.75021 | 679.7621 | 0.75011 | 695.1107
0.75841 | 224.4135 | 0.75857 | 394.493 | 0.75846 | 331.6832 | 0.75852 | 631.697 | 0.75862 | 773.446 | 0.63766 | 523.7574 | 0.75846 | 644.5068 | 1.1033 | 339.4039 | 1.0371 | 310.8148 | 0.77979 | 489.7294 | 1.02 | 784.6405 | 0.83062 | 818.9994 | 1.1254 | 432.8899 | 0.84627 | 709.7375 | 0.75846 | 779.212 | 0.75932 | 538.4014 | 0.97768 | 768.0196 | 0.75846 | 815.6724 | 0.75884 | 446.7883 | 0.75852 | 708.3726 | 0.75846 | 770.8729 | 0.75841 | 445.583 | 0.75841 | 403.7181 | 1.301 | 410.6587 | 0.75846 | 870.174 | 0.75841 | 728.8492 | 0.75846 | 427.7856 | 1.0562 | 313.8709 | 0.75846 | 688.0815 | 0.75852 | 703.4461
0.76687 | 232.8558 | 0.76682 | 402.8396 | 0.76682 | 339.8153 | 0.76671 | 641.2985 | 0.76687 | 782.8398 | 0.64607 | 533.208 | 0.76693 | 654.0972 | 1.1116 | 348.3611 | 1.0453 | 320.2049 | 0.78836 | 499.4733 | 1.0282 | 793.5407 | 0.8392 | 828.2986 | 1.1337 | 441.8474 | 0.85452 | 718.4401 | 0.76687 | 788.366 | 0.76762 | 547.6303 | 0.98604 | 776.9569 | 0.76682 | 825.1841 | 0.76704 | 455.3135 | 0.76682 | 718.0985 | 0.76682 | 781.7861 | 0.76687 | 456.0546 | 0.76687 | 414.3177 | 1.3092 | 421.3245 | 0.76682 | 880.9116 | 0.76677 | 737.9343 | 0.76682 | 436.2201 | 1.0646 | 322.8794 | 0.76671 | 696.8771 | 0.76677 | 712.2487
0.77518 | 241.1874 | 0.77512 | 411.7163 | 0.77529 | 348.0541 | 0.77518 | 651.0103 | 0.77507 | 792.1472 | 0.65421 | 543.2636 | 0.77523 | 663.8824 | 1.1198 | 356.5833 | 1.0538 | 329.2694 | 0.79671 | 509.6479 | 1.0366 | 802.5345 | 0.84755 | 837.6823 | 1.142 | 450.8895 | 0.86282 | 727.3858 | 0.77512 | 797.7133 | 0.77598 | 556.7397 | 0.99429 | 785.7047 | 0.77512 | 834.3722 | 0.77529 | 463.9363 | 0.77523 | 727.7599 | 0.77529 | 792.2433 | 0.77529 | 466.8965 | 0.77523 | 424.6139 | 1.3177 | 432.0136 | 0.77512 | 891.7747 | 0.77507 | 747.2622 | 0.77523 | 444.7255 | 1.0729 | 332.0971 | 0.77507 | 705.428 | 0.77523 | 720.3007
0.78343 | 249.5297 | 0.78348 | 420.7316 | 0.78354 | 356.3842 | 0.78348 | 660.8759 | 0.78343 | 801.9403 | 0.66257 | 553.4079 | 0.78343 | 673.7164 | 1.1282 | 365.5238 | 1.0622 | 338.369 | 0.80496 | 519.2847 | 1.0448 | 811.6807 | 0.8557 | 846.9606 | 1.1503 | 459.594 | 0.87112 | 735.887 | 0.78359 | 806.5223 | 0.78429 | 565.9561 | 1.0025 | 795.3759 | 0.78343 | 843.9443 | 0.7837 | 472.3362 | 0.78359 | 737.0228 | 0.78359 | 803.105 | 0.78354 | 477.2884 | 0.78343 | 435.3859 | 1.326 | 442.7436 | 0.78354 | 902.4916 | 0.78354 | 756.3887 | 0.78348 | 453.2859 | 1.0813 | 340.8736 | 0.78337 | 714.3563 | 0.78354 | 728.5745
0.79179 | 257.6498 | 0.79173 | 429.8377 | 0.79173 | 364.6059 | 0.79195 | 670.4429 | 0.79168 | 811.6145 | 0.67093 | 563.3773 | 0.79184 | 683.3714 | 1.1365 | 374.3023 | 1.0704 | 347.654 | 0.81327 | 529.4881 | 1.0534 | 820.4949 | 0.86405 | 856.1627 | 1.1587 | 468.4666 | 0.87964 | 744.411 | 0.79195 | 815.8378 | 0.7928 | 575.291 | 1.0109 | 804.1539 | 0.79184 | 853.2728 | 0.792 | 481.1117 | 0.79184 | 746.5084 | 0.79179 | 813.7079 | 0.79184 | 487.7239 | 0.79173 | 445.7872 | 1.3342 | 453.5888 | 0.79195 | 913.3959 | 0.79189 | 765.6516 | 0.79179 | 461.6243 | 1.0895 | 349.4114 | 0.79179 | 723.7096 | 0.79173 | 737.1494
0.80004 | 266.1466 | 0.80025 | 438.5365 | 0.80009 | 373.0152 | 0.80025 | 680.1455 | 0.80025 | 821.1519 | 0.67929 | 573.6048 | 0.80014 | 693.3731 | 1.145 | 383.003 | 1.0788 | 356.9282 | 0.82152 | 539.4997 | 1.0617 | 829.6058 | 0.8723 | 865.8397 | 1.1669 | 477.4783 | 0.88795 | 753.2516 | 0.8002 | 824.938 | 0.80111 | 584.418 | 1.0192 | 813.3614 | 0.80004 | 863.0288 | 0.80046 | 489.6831 | 0.8002 | 756.1995 | 0.80014 | 824.5831 | 0.80014 | 498.454 | 0.80004 | 456.8406 | 1.3427 | 464.3588 | 0.8002 | 924.4769 | 0.80009 | 774.4885 | 0.80014 | 469.8689 | 1.0978 | 358.5389 | 0.8002 | 732.4244 | 0.80014 | 745.8547
0.8085 | 274.5928 | 0.8085 | 447.1979 | 0.80845 | 381.425 | 0.80845 | 689.6722 | 0.80855 | 830.682 | 0.68775 | 583.7946 | 0.80855 | 702.9724 | 1.1533 | 392.0304 | 1.0871 | 366.0707 | 0.82993 | 549.7613 | 1.0699 | 838.6862 | 0.88077 | 875.1426 | 1.1754 | 486.4033 | 0.8962 | 761.9583 | 0.8085 | 834.0227 | 0.8093 | 593.4462 | 1.0277 | 822.6327 | 0.8085 | 872.3779 | 0.80877 | 498.3682 | 0.8085 | 765.5465 | 0.80845 | 835.4158 | 0.80845 | 508.7046 | 0.80845 | 467.9107 | 1.3509 | 475.0566 | 0.8085 | 935.1531 | 0.80845 | 783.5209 | 0.80839 | 478.7582 | 1.1062 | 367.4771 | 0.80845 | 741.1043 | 0.80845 | 754.2773
0.81686 | 282.8515 | 0.81675 | 456.0974 | 0.81691 | 389.9694 | 0.8168 | 699.1634 | 0.81675 | 840.0924 | 0.69595 | 593.5538 | 0.81691 | 712.8209 | 1.1615 | 400.6675 | 1.0954 | 375.6727 | 0.83839 | 559.5163 | 1.0783 | 847.5121 | 0.88912 | 884.4941 | 1.1837 | 495.3764 | 0.90461 | 770.6072 | 0.81675 | 843.1434 | 0.81771 | 602.5694 | 1.036 | 831.7529 | 0.81686 | 881.739 | 0.81696 | 506.882 | 0.8168 | 775.346 | 0.81691 | 846.007 | 0.81696 | 519.57 | 0.81691 | 478.5476 | 1.3593 | 486.0438 | 0.81686 | 945.8936 | 0.81675 | 792.7489 | 0.81691 | 486.9646 | 1.1145 | 376.7877 | 0.8167 | 749.7172 | 0.8168 | 762.6296
0.82516 | 291.1728 | 0.82516 | 465.1392 | 0.82527 | 398.5196 | 0.82516 | 709.1216 | 0.82516 | 849.8365 | 0.7042 | 603.6321 | 0.82527 | 722.7354 | 1.1698 | 409.5242 | 1.1038 | 385.2915 | 0.8467 | 569.8381 | 1.0865 | 856.454 | 0.89748 | 893.9167 | 1.192 | 504.2711 | 0.9128 | 779.4271 | 0.82516 | 852.3866 | 0.82591 | 611.6135 | 1.0442 | 841.0954 | 0.82511 | 891.0717 | 0.82532 | 515.454 | 0.82527 | 784.7078 | 0.82527 | 856.634 | 0.82521 | 529.9352 | 0.82516 | 489.3474 | 1.3677 | 496.5466 | 0.82511 | 956.8521 | 0.82511 | 802.143 | 0.82521 | 495.7365 | 1.123 | 385.869 | 0.82505 | 758.5208 | 0.82521 | 771.2847
0.83346 | 299.8458 | 0.83336 | 473.838 | 0.83341 | 407.0191 | 0.83357 | 718.8237 | 0.83341 | 859.6898 | 0.71266 | 613.7552 | 0.83352 | 732.4774 | 1.1781 | 418.2855 | 1.1122 | 394.4904 | 0.85484 | 579.765 | 1.095 | 865.6663 | 0.90568 | 903.2514 | 1.2004 | 513.1886 | 0.92127 | 788.0175 | 0.83362 | 861.596 | 0.83443 | 620.5095 | 1.0526 | 850.1075 | 0.83346 | 900.4053 | 0.83368 | 524.2149 | 0.83357 | 794.4543 | 0.83352 | 867.368 | 0.83352 | 540.6801 | 0.83341 | 500.1979 | 1.376 | 507.2125 | 0.83357 | 967.5908 | 0.83357 | 811.3424 | 0.83346 | 504.2394 | 1.1313 | 394.8469 | 0.83341 | 767.7765 | 0.83346 | 779.3633
0.84182 | 308.495 | 0.84187 | 482.6982 | 0.84182 | 415.442 | 0.84193 | 728.3279 | 0.84182 | 869.3551 | 0.72091 | 624.0356 | 0.84193 | 742.509 | 1.1866 | 427.3894 | 1.1204 | 403.9413 | 0.86325 | 589.9696 | 1.1034 | 874.4428 | 0.91404 | 912.7547 | 1.2086 | 522.2754 | 0.92962 | 796.7618 | 0.84187 | 870.6578 | 0.84273 | 629.8614 | 1.0608 | 859.251 | 0.84171 | 910.1351 | 0.84204 | 532.8961 | 0.84182 | 804.0814 | 0.84182 | 877.7409 | 0.84187 | 551.2759 | 0.84177 | 510.9745 | 1.3842 | 517.7989 | 0.84187 | 978.1025 | 0.84182 | 820.2299 | 0.84182 | 512.5845 | 1.1395 | 403.9134 | 0.84187 | 776.5977 | 0.84177 | 787.6961
0.85007 | 316.7222 | 0.85023 | 491.6463 | 0.85012 | 424.0677 | 0.85018 | 737.9402 | 0.85023 | 878.9689 | 0.72932 | 634.0892 | 0.85012 | 752.4095 | 1.195 | 436.2584 | 1.1287 | 413.4425 | 0.8715 | 600.1446 | 1.1116 | 883.4477 | 0.92234 | 922.6548 | 1.2171 | 531.0072 | 0.93787 | 805.4058 | 0.85012 | 879.9135 | 0.85098 | 638.9842 | 1.0693 | 868.2829 | 0.85012 | 919.6116 | 0.8505 | 541.535 | 0.85023 | 813.807 | 0.85018 | 888.5533 | 0.85007 | 561.8325 | 0.85007 | 521.7755 | 1.3926 | 528.5419 | 0.85012 | 989.0665 | 0.85007 | 829.4888 | 0.85012 | 521.1891 | 1.1479 | 412.9394 | 0.85018 | 785.215 | 0.85012 | 796.5977
0.85854 | 325.1079 | 0.85848 | 500.1892 | 0.85854 | 432.8554 | 0.85843 | 747.9072 | 0.85848 | 888.5682 | 0.73768 | 644.0321 | 0.85859 | 762.2279 | 1.2032 | 445.4547 | 1.137 | 423.0119 | 0.88002 | 610.1647 | 1.1199 | 892.51 | 0.93086 | 931.9556 | 1.2254 | 539.8114 | 0.94618 | 813.9587 | 0.85848 | 888.7877 | 0.85929 | 648.3964 | 1.0776 | 877.468 | 0.85854 | 928.9485 | 0.8587 | 550.4003 | 0.85848 | 823.4311 | 0.85854 | 899.415 | 0.85859 | 572.5432 | 0.85859 | 532.5248 | 1.4009 | 539.2426 | 0.85854 | 999.9951 | 0.85843 | 838.6497 | 0.85848 | 529.6213 | 1.1562 | 422.0751 | 0.85843 | 793.5275 | 0.85837 | 805.0144
0.86684 | 333.3178 | 0.86679 | 509.0629 | 0.867 | 441.3837 | 0.86679 | 757.4661 | 0.86679 | 898.2286 | 0.74587 | 654.0921 | 0.86689 | 772.207 | 1.2115 | 454.4187 | 1.1455 | 432.7682 | 0.88837 | 619.9582 | 1.1282 | 901.5028 | 0.93911 | 941.446 | 1.2336 | 548.9092 | 0.95448 | 822.8594 | 0.86673 | 898.0529 | 0.86759 | 657.273 | 1.0859 | 886.4937 | 0.86679 | 938.5643 | 0.867 | 559.0811 | 0.86695 | 833.0566 | 0.867 | 909.9737 | 0.86695 | 583.167 | 0.86695 | 543.5342 | 1.4094 | 550.095 | 0.86684 | 1010.6324 | 0.86673 | 848.0644 | 0.86689 | 538.219 | 1.1645 | 431.0717 | 0.86679 | 802.6924 | 0.86684 | 813.3469
0.87514 | 341.6332 | 0.87514 | 518.0216 | 0.87525 | 449.741 | 0.87509 | 767.2394 | 0.87514 | 907.9846 | 0.75429 | 663.9881 | 0.87514 | 782.1407 | 1.2198 | 463.3489 | 1.1538 | 442.4165 | 0.89657 | 630.127 | 1.1365 | 910.5566 | 0.94736 | 950.5636 | 1.242 | 558.1121 | 0.96284 | 831.4762 | 0.8753 | 907.1738 | 0.876 | 666.6383 | 1.0942 | 895.6026 | 0.87509 | 948.158 | 0.87536 | 568.0299 | 0.8753 | 842.5739 | 0.87525 | 920.4617 | 0.87514 | 593.7899 | 0.87509 | 554.2333 | 1.4177 | 560.6879 | 0.87525 | 1021.3768 | 0.8752 | 856.6506 | 0.8752 | 546.91 | 1.1729 | 440.2821 | 0.87509 | 811.633 | 0.8752 | 822.0294
0.8835 | 349.9603 | 0.88345 | 526.8436 | 0.88345 | 458.5995 | 0.88361 | 777.0103 | 0.88339 | 918.0178 | 0.76259 | 674.2418 | 0.88355 | 791.9083 | 1.2281 | 472.533 | 1.1621 | 452.0057 | 0.90493 | 640.311 | 1.145 | 919.8198 | 0.95571 | 960.043 | 1.2504 | 566.9171 | 0.9713 | 840.2082 | 0.88361 | 916.5482 | 0.88446 | 676.197 | 1.1025 | 904.7587 | 0.88345 | 957.5388 | 0.88361 | 577.0175 | 0.8835 | 852.1444 | 0.88345 | 931.2745 | 0.8835 | 604.2346 | 0.88345 | 564.9219 | 1.4259 | 571.3443 | 0.88361 | 1031.9912 | 0.88355 | 866.1184 | 0.88345 | 555.2018 | 1.1812 | 449.5461 | 0.8835 | 820.6255 | 0.88339 | 830.5166
0.8917 | 358.2675 | 0.89191 | 535.5956 | 0.8918 | 467.0408 | 0.89186 | 786.634 | 0.89191 | 927.7498 | 0.77095 | 684.3022 | 0.89175 | 801.7714 | 1.2366 | 481.2276 | 1.1704 | 461.7025 | 0.91318 | 650.4125 | 1.1533 | 928.8859 | 0.96402 | 969.609 | 1.2587 | 576.4414 | 0.97961 | 848.6659 | 0.8918 | 925.9851 | 0.89271 | 684.7953 | 1.1109 | 914.3508 | 0.8917 | 967.2873 | 0.89212 | 585.8097 | 0.89186 | 861.8195 | 0.89186 | 942.1826 | 0.89175 | 614.7476 | 0.89175 | 576.3164 | 1.4343 | 582.5016 | 0.8918 | 1043.2839 | 0.89175 | 875.118 | 0.89186 | 564.0201 | 1.1895 | 458.5966 | 0.89186 | 829.2662 | 0.8918 | 839.0944
0.90021 | 366.6302 | 0.90016 | 544.322 | 0.90011 | 475.6297 | 0.90011 | 796.3528 | 0.90021 | 937.2025 | 0.77936 | 694.6732 | 0.90021 | 811.7013 | 1.245 | 490.251 | 1.1787 | 471.5381 | 0.92159 | 660.5385 | 1.1616 | 938.0058 | 0.97243 | 978.8132 | 1.2671 | 585.2239 | 0.9878 | 857.4324 | 0.90016 | 935.1048 | 0.90096 | 694.1771 | 1.1193 | 923.4111 | 0.90021 | 976.8691 | 0.90043 | 594.5987 | 0.90021 | 871.4864 | 0.90011 | 952.582 | 0.90016 | 625.6004 | 0.90016 | 587.3761 | 1.4426 | 593.4459 | 0.90016 | 1054.2833 | 0.90011 | 884.3259 | 0.90011 | 572.5049 | 1.1979 | 467.7439 | 0.90011 | 837.8388 | 0.90005 | 847.5001
0.90852 | 374.8851 | 0.90841 | 553.309 | 0.90862 | 484.1831 | 0.90852 | 806.1554 | 0.90841 | 946.9586 | 0.78766 | 704.5519 | 0.90857 | 821.5443 | 1.2531 | 499.1975 | 1.1871 | 480.9719 | 0.93 | 670.1915 | 1.1699 | 946.9479 | 0.98084 | 988.5647 | 1.2754 | 594.4106 | 0.99616 | 866.3525 | 0.90846 | 944.2753 | 0.90932 | 703.4842 | 1.1276 | 932.6281 | 0.90852 | 986.2276 | 0.90862 | 603.2225 | 0.90852 | 881.112 | 0.90857 | 963.2952 | 0.90862 | 636.119 | 0.90857 | 598.0117 | 1.451 | 603.9892 | 0.90857 | 1065.0189 | 0.90841 | 893.7826 | 0.90857 | 581.291 | 1.2061 | 476.9004 | 0.90841 | 846.7779 | 0.90852 | 855.8709
0.91682 | 382.8075 | 0.91682 | 562.1055 | 0.91693 | 492.8613 | 0.91677 | 815.915 | 0.91682 | 956.5392 | 0.79586 | 714.3469 | 0.91687 | 831.4965 | 1.2615 | 508.4311 | 1.1955 | 490.4818 | 0.9383 | 680.4484 | 1.1782 | 955.9824 | 0.98904 | 997.7895 | 1.2836 | 603.5695 | 1.0044 | 874.8802 | 0.91682 | 953.5654 | 0.91757 | 712.4667 | 1.1358 | 941.742 | 0.91671 | 995.8867 | 0.91704 | 612.4229 | 0.91698 | 890.5204 | 0.91693 | 973.8039 | 0.91687 | 646.6647 | 0.91682 | 609.0364 | 1.4594 | 614.6346 | 0.91682 | 1075.6446 | 0.91677 | 902.7896 | 0.91682 | 589.832 | 1.2146 | 486.1476 | 0.91677 | 855.8619 | 0.91687 | 864.5018
0.92512 | 390.8684 | 0.92512 | 571.2332 | 0.92512 | 501.1373 | 0.92523 | 825.744 | 0.92507 | 966.3001 | 0.80427 | 724.7075 | 0.92512 | 841.3215 | 1.2698 | 517.4973 | 1.2038 | 500.2697 | 0.94655 | 690.5378 | 1.1866 | 964.8565 | 0.99734 | 1007.01 | 1.2921 | 612.5944 | 1.0129 | 883.808 | 0.92529 | 962.5108 | 0.92609 | 721.9782 | 1.1442 | 951.178 | 0.92512 | 1005.3389 | 0.92529 | 621.1852 | 0.92523 | 900.0476 | 0.92518 | 984.2504 | 0.92512 | 657.1182 | 0.92507 | 619.7835 | 1.4676 | 625.1345 | 0.92529 | 1086.4102 | 0.92523 | 912.1733 | 0.92512 | 598.3468 | 1.2229 | 495.4728 | 0.92507 | 864.8611 | 0.92518 | 873.1024
0.93343 | 399.1564 | 0.93354 | 579.9804 | 0.93348 | 510.0855 | 0.93359 | 835.3856 | 0.93354 | 975.9832 | 0.81257 | 734.9102 | 0.93348 | 851.2333 | 1.2783 | 526.375 | 1.2121 | 510.01 | 0.95486 | 700.4367 | 1.195 | 974.0469 | 1.0057 | 1016.7695 | 1.3003 | 621.6959 | 1.0213 | 892.6068 | 0.93359 | 971.722 | 0.93445 | 731.1356 | 1.1525 | 960.4127 | 0.93343 | 1015.1496 | 0.93375 | 630.1887 | 0.93348 | 909.7687 | 0.93348 | 994.9167 | 0.93348 | 667.7352 | 0.93343 | 630.4369 | 1.476 | 636.0275 | 0.93354 | 1096.8392 | 0.93348 | 921.4563 | 0.93348 | 607.0498 | 1.2312 | 504.4995 | 0.93348 | 873.5128 | 0.93348 | 881.8088
0.94179 | 407.8155 | 0.94189 | 588.65 | 0.94179 | 518.484 | 0.94179 | 845.0987 | 0.94195 | 985.7849 | 0.82104 | 745.2919 | 0.94179 | 861.3036 | 1.2867 | 535.3208 | 1.2204 | 519.8539 | 0.96321 | 710.8729 | 1.2033 | 982.7695 | 1.014 | 1026.3402 | 1.3087 | 630.8759 | 1.0295 | 901.4159 | 0.94179 | 980.8224 | 0.94264 | 740.6274 | 1.161 | 969.7512 | 0.94184 | 1024.587 | 0.94211 | 639.0809 | 0.94189 | 919.4498 | 0.94179 | 1005.3227 | 0.94173 | 678.354 | 0.94173 | 641.4837 | 1.4843 | 646.7426 | 0.94179 | 1107.7026 | 0.94173 | 930.8178 | 0.94173 | 615.3115 | 1.2395 | 513.5831 | 0.94184 | 882.4873 | 0.94184 | 890.057
0.9502 | 415.8832 | 0.95009 | 597.3912 | 0.9502 | 527.1561 | 0.95014 | 855.0049 | 0.95014 | 995.3718 | 0.82934 | 755.2391 | 0.95025 | 871.2935 | 1.2949 | 544.3259 | 1.2287 | 529.6382 | 0.97173 | 721.0507 | 1.2116 | 991.9947 | 1.0225 | 1035.995 | 1.3171 | 639.7639 | 1.0378 | 909.9951 | 0.95014 | 989.9814 | 0.951 | 749.6724 | 1.1693 | 978.8075 | 0.95025 | 1033.7422 | 0.95036 | 647.8901 | 0.95009 | 929.3365 | 0.95014 | 1016.0133 | 0.9503 | 689.2813 | 0.95025 | 652.3468 | 1.4926 | 657.7011 | 0.9502 | 1118.6802 | 0.95009 | 940.1445 | 0.95014 | 624.2723 | 1.2478 | 523.0216 | 0.95009 | 891.0076 | 0.95009 | 898.907
0.9585 | 424.2136 | 0.9585 | 606.1158 | 0.95861 | 535.832 | 0.9585 | 864.7732 | 0.95845 | 1005.0424 | 0.83754 | 765.3209 | 0.95855 | 881.2799 | 1.3032 | 553.371 | 1.2372 | 539.3021 | 0.97998 | 730.875 | 1.2199 | 1000.8248 | 1.0308 | 1045.5006 | 1.3253 | 649.2239 | 1.0461 | 919.0264 | 0.95845 | 999.6523 | 0.95925 | 759.3354 | 1.1775 | 988.2582 | 0.9585 | 1043.5955 | 0.95866 | 656.9749 | 0.95861 | 939.0929 | 0.95861 | 1026.413 | 0.95861 | 699.227 | 0.95855 | 662.9833 | 1.5011 | 668.4775 | 0.95845 | 1129.1596 | 0.95834 | 949.2535 | 0.95855 | 632.7837 | 1.2563 | 532.2098 | 0.95845 | 899.9791 | 0.9585 | 907.5377
0.96675 | 432.5036 | 0.96686 | 614.9359 | 0.96686 | 544.5054 | 0.9668 | 874.4233 | 0.96675 | 1014.937 | 0.84589 | 775.5797 | 0.96686 | 891.1946 | 1.3115 | 562.3063 | 1.2455 | 548.9916 | 0.98823 | 741.1184 | 1.2282 | 1010.2157 | 1.039 | 1055.0502 | 1.3337 | 657.9114 | 1.0546 | 928.1298 | 0.96696 | 1008.7825 | 0.96766 | 768.8591 | 1.1859 | 997.2774 | 0.96675 | 1053.3171 | 0.96707 | 665.6727 | 0.96696 | 948.6404 | 0.96691 | 1037.095 | 0.9668 | 710.0712 | 0.96675 | 673.9011 | 1.5094 | 678.7729 | 0.96686 | 1139.9769 | 0.96691 | 958.5663 | 0.96686 | 641.5599 | 1.2646 | 541.2675 | 0.9667 | 909.0627 | 0.96686 | 915.7631
0.97511 | 441.0103 | 0.97516 | 623.9488 | 0.97511 | 553.5165 | 0.97527 | 884.1881 | 0.97505 | 1024.6521 | 0.85425 | 785.9243 | 0.97521 | 901.0034 | 1.3198 | 571.7613 | 1.2537 | 558.8113 | 0.99659 | 751.4111 | 1.2367 | 1019.2034 | 1.0473 | 1064.3908 | 1.342 | 667.0476 | 1.0631 | 937.0116 | 0.97521 | 1017.6897 | 0.97612 | 777.9117 | 1.1942 | 1006.4488 | 0.97516 | 1062.8944 | 0.97532 | 674.8068 | 0.97516 | 958.2227 | 0.97516 | 1047.8782 | 0.97516 | 720.42 | 0.97511 | 684.9256 | 1.5176 | 689.6716 | 0.97521 | 1150.6202 | 0.97521 | 967.6558 | 0.97511 | 650.1273 | 1.2729 | 550.5616 | 0.97516 | 917.7546 | 0.97511 | 924.6231
0.98341 | 449.5817 | 0.98357 | 632.5458 | 0.98352 | 561.9062 | 0.98352 | 893.8156 | 0.98357 | 1034.401 | 0.86261 | 795.9792 | 0.98341 | 911.1898 | 1.3283 | 580.7682 | 1.262 | 568.723 | 1.0048 | 761.4963 | 1.245 | 1028.0095 | 1.0557 | 1074.1314 | 1.3503 | 676.2969 | 1.0713 | 945.8317 | 0.98352 | 1027.1526 | 0.98443 | 787.0204 | 1.2026 | 1015.8673 | 0.98341 | 1072.4597 | 0.98384 | 683.7822 | 0.98352 | 967.6497 | 0.98352 | 1058.3844 | 0.98341 | 731.3659 | 0.98341 | 695.696 | 1.526 | 700.3463 | 0.98352 | 1161.0936 | 0.98336 | 977.1981 | 0.98346 | 658.5794 | 1.2812 | 559.892 | 0.98352 | 926.6122 | 0.98352 | 933.2718
0.99187 | 457.7889 | 0.99182 | 641.3091 | 0.99177 | 571.1698 | 0.99177 | 903.679 | 0.99193 | 1044.1349 | 0.87107 | 806.0771 | 0.99187 | 921.5458 | 1.3366 | 589.9671 | 1.2703 | 578.6451 | 1.0133 | 771.7965 | 1.2532 | 1037.2174 | 1.0641 | 1083.7157 | 1.3587 | 685.5401 | 1.0795 | 954.398 | 0.99187 | 1036.295 | 0.99262 | 796.4448 | 1.211 | 1025.1959 | 0.99187 | 1081.8616 | 0.99209 | 692.5053 | 0.99182 | 977.4377 | 0.99182 | 1069.2925 | 0.99187 | 741.8046 | 0.99182 | 706.517 | 1.5343 | 711.3088 | 0.99182 | 1171.7443 | 0.99177 | 986.3461 | 0.99171 | 667.4655 | 1.2896 | 569.3619 | 0.99177 | 935.4846 | 0.99171 | 942.0568
1.0002 | 466.0978 | 1.0001 | 650.1071 | 1.0003 | 579.8103 | 1.0002 | 913.5055 | 1.0001 | 1054.1462 | 0.87927 | 816.1708 | 1.0002 | 931.5974 | 1.3448 | 599.0284 | 1.2788 | 588.4655 | 1.0217 | 782.0749 | 1.2615 | 1046.3458 | 1.0725 | 1093.0703 | 1.367 | 694.1628 | 1.0879 | 963.1949 | 1.0001 | 1045.9108 | 1.001 | 806.2031 | 1.2192 | 1034.0657 | 1.0002 | 1091.3436 | 1.0003 | 701.6285 | 1.0002 | 987.0131 | 1.0003 | 1079.7781 | 1.0003 | 752.1149 | 1.0002 | 717.1987 | 1.5427 | 722.0019 | 1.0002 | 1182.5095 | 1.0001 | 995.5982 | 1.0002 | 676.0823 | 1.2978 | 578.5055 | 1.0001 | 944.7215 | 1.0002 | 950.3461
1.0084 | 474.5186 | 1.0085 | 658.8297 | 1.0086 | 588.6795 | 1.0084 | 923.6888 | 1.0084 | 1063.6741 | 0.88757 | 826.3415 | 1.0085 | 941.7713 | 1.3532 | 607.7298 | 1.2872 | 598.0687 | 1.0299 | 791.6283 | 1.2699 | 1055.6592 | 1.0808 | 1102.4777 | 1.3753 | 703.6674 | 1.0961 | 971.959 | 1.0085 | 1054.9877 | 1.0092 | 815.4399 | 1.2275 | 1043.6025 | 1.0084 | 1100.8392 | 1.0088 | 710.4353 | 1.0086 | 996.8819 | 1.0086 | 1090.043 | 1.0086 | 762.8787 | 1.0085 | 728.1072 | 1.5511 | 732.6954 | 1.0085 | 1192.8838 | 1.0085 | 1004.9966 | 1.0085 | 684.6435 | 1.3063 | 587.884 | 1.0084 | 953.7712 | 1.0085 | 958.9014
1.0168 | 483.0497 | 1.0167 | 667.7708 | 1.0167 | 597.6571 | 1.0169 | 933.4239 | 1.0167 | 1073.5371 | 0.89598 | 836.5105 | 1.0168 | 951.5945 | 1.3614 | 617.2541 | 1.2955 | 608.0891 | 1.0382 | 802.3095 | 1.2783 | 1064.6353 | 1.0891 | 1111.7787 | 1.3837 | 712.4621 | 1.1047 | 980.7949 | 1.017 | 1064.202 | 1.0178 | 824.8414 | 1.236 | 1053.3718 | 1.0168 | 1110.4838 | 1.017 | 719.5692 | 1.0169 | 1006.368 | 1.0168 | 1100.1771 | 1.0168 | 773.261 | 1.0167 | 738.9857 | 1.5593 | 743.2532 | 1.017 | 1203.2206 | 1.0169 | 1014.1572 | 1.0168 | 693.46 | 1.3145 | 597.0258 | 1.0167 | 962.4094 | 1.0168 | 967.4398
1.0251 | 491.7288 | 1.0252 | 676.5579 | 1.0251 | 606.4791 | 1.0252 | 943.0405 | 1.0252 | 1083.3452 | 0.90423 | 847.0594 | 1.0251 | 961.6315 | 1.3699 | 626.35 | 1.3037 | 617.8334 | 1.0465 | 812.3319 | 1.2867 | 1073.6896 | 1.0974 | 1121.4307 | 1.392 | 721.8226 | 1.113 | 989.8413 | 1.0252 | 1073.3301 | 1.026 | 834.1631 | 1.2442 | 1062.4387 | 1.025 | 1120.1691 | 1.0254 | 728.5709 | 1.0252 | 1016.1002 | 1.0251 | 1110.8053 | 1.0252 | 783.9754 | 1.0251 | 749.8307 | 1.5676 | 753.741 | 1.0252 | 1214.064 | 1.0251 | 1023.0085 | 1.0251 | 701.9172 | 1.3228 | 606.3108 | 1.0252 | 971.4018 | 1.0251 | 975.7262
1.0335 | 500.4805 | 1.0335 | 685.2149 | 1.0334 | 615.5897 | 1.0334 | 952.816 | 1.0336 | 1093.1023 | 0.9127 | 856.8632 | 1.0335 | 971.7232 | 1.3783 | 635.4179 | 1.3121 | 627.6777 | 1.0549 | 822.6792 | 1.2949 | 1082.8021 | 1.1058 | 1130.9381 | 1.4004 | 731.2505 | 1.1212 | 998.5578 | 1.0334 | 1082.3014 | 1.0344 | 843.4062 | 1.2527 | 1071.8281 | 1.0334 | 1129.5891 | 1.0338 | 737.3444 | 1.0335 | 1025.8127 | 1.0335 | 1121.3262 | 1.0334 | 794.413 | 1.0334 | 760.8541 | 1.576 | 764.532 | 1.0334 | 1224.6999 | 1.0333 | 1032.8292 | 1.0334 | 710.8463 | 1.3313 | 615.5632 | 1.0334 | 979.9413 | 1.0335 | 984.6607
1.0419 | 508.9332 | 1.0417 | 694.0778 | 1.0419 | 624.4858 | 1.0418 | 962.6021 | 1.0418 | 1102.7782 | 0.921 | 867.0427 | 1.0419 | 981.6477 | 1.3865 | 644.6091 | 1.3203 | 637.3429 | 1.0634 | 832.7474 | 1.3032 | 1091.5438 | 1.1142 | 1140.5929 | 1.4087 | 740.0285 | 1.1296 | 1007.2681 | 1.0418 | 1091.4856 | 1.0427 | 852.7114 | 1.261 | 1081.0015 | 1.0419 | 1138.8557 | 1.042 | 746.4714 | 1.0418 | 1035.6483 | 1.0419 | 1131.9121 | 1.0419 | 805.0041 | 1.0419 | 771.5056 | 1.5843 | 775.5726 | 1.0419 | 1235.1448 | 1.0418 | 1042.0289 | 1.0418 | 719.4402 | 1.3396 | 624.9886 | 1.0417 | 989.0717 | 1.0417 | 993.3807
1.0502 | 517.3494 | 1.0501 | 702.7695 | 1.0503 | 633.4326 | 1.0502 | 972.4095 | 1.0501 | 1112.6249 | 0.9292 | 877.2029 | 1.0502 | 991.6764 | 1.3948 | 653.5473 | 1.3289 | 647.1367 | 1.0717 | 842.875 | 1.3115 | 1100.5584 | 1.1225 | 1150.0818 | 1.417 | 749.317 | 1.1378 | 1016.2332 | 1.0501 | 1100.951 | 1.0509 | 862.2427 | 1.2692 | 1090.1156 | 1.0501 | 1148.6097 | 1.0503 | 755.4128 | 1.0503 | 1045.3401 | 1.0503 | 1142.2751 | 1.0503 | 815.4701 | 1.0502 | 782.423 | 1.5927 | 785.9359 | 1.0501 | 1245.7767 | 1.0501 | 1051.7074 | 1.0502 | 728.2494 | 1.348 | 634.2499 | 1.0502 | 998.3575 | 1.0502 | 1001.5954
1.0584 | 525.6332 | 1.0584 | 711.6285 | 1.0585 | 642.2236 | 1.0585 | 982.3779 | 1.0584 | 1122.5132 | 0.93761 | 886.9945 | 1.0585 | 1001.6044 | 1.4031 | 663.0336 | 1.3372 | 656.8123 | 1.0799 | 853.1963 | 1.3199 | 1109.8107 | 1.1306 | 1159.3621 | 1.4253 | 758.4628 | 1.1462 | 1024.7744 | 1.0586 | 1110.2203 | 1.0594 | 871.884 | 1.2776 | 1099.1758 | 1.0585 | 1158.26 | 1.0587 | 764.215 | 1.0586 | 1055.1242 | 1.0585 | 1152.7629 | 1.0585 | 825.9476 | 1.0584 | 793.1617 | 1.601 | 796.5399 | 1.0586 | 1256.061 | 1.0586 | 1060.9574 | 1.0585 | 737.1681 | 1.3563 | 643.631 | 1.0584 | 1007.191 | 1.0585 | 1010.2228
1.0668 | 534.0967 | 1.0668 | 720.5907 | 1.0668 | 651.4177 | 1.0669 | 991.8418 | 1.0668 | 1132.5196 | 0.94591 | 897.2587 | 1.0669 | 1011.683 | 1.4115 | 672.0433 | 1.3453 | 666.5326 | 1.0882 | 863.1725 | 1.3284 | 1118.7551 | 1.139 | 1168.9086 | 1.4336 | 767.756 | 1.1547 | 1033.8088 | 1.0669 | 1119.2421 | 1.0678 | 880.8951 | 1.2859 | 1108.88 | 1.0668 | 1167.568 | 1.067 | 773.5319 | 1.0668 | 1065.0183 | 1.0668 | 1163.161 | 1.0668 | 836.2839 | 1.0668 | 804.1876 | 1.6092 | 807.4219 | 1.0669 | 1266.6625 | 1.0669 | 1070.0544 | 1.0668 | 745.6152 | 1.3645 | 652.9129 | 1.0669 | 1016.001 | 1.0668 | 1019.0208
1.0751 | 543.0767 | 1.0752 | 729.2134 | 1.0752 | 660.8602 | 1.0752 | 1001.8333 | 1.0753 | 1142.0424 | 0.95432 | 907.4586 | 1.0751 | 1021.6707 | 1.42 | 681.2824 | 1.3537 | 676.346 | 1.0965 | 873.4255 | 1.3367 | 1127.9925 | 1.1473 | 1178.5813 | 1.442 | 776.9615 | 1.1629 | 1042.6971 | 1.0751 | 1128.3363 | 1.076 | 890.1928 | 1.2943 | 1117.8561 | 1.0751 | 1177.2749 | 1.0755 | 782.4289 | 1.0752 | 1074.5259 | 1.0752 | 1173.6265 | 1.0751 | 846.7082 | 1.0751 | 815.0142 | 1.6176 | 818.0031 | 1.0752 | 1276.9115 | 1.0751 | 1079.4823 | 1.0751 | 754.2784 | 1.3728 | 662.1715 | 1.0752 | 1024.6332 | 1.0751 | 1027.3455
1.0836 | 551.3972 | 1.0835 | 737.851 | 1.0835 | 669.8948 | 1.0834 | 1011.4091 | 1.0835 | 1151.8235 | 0.96268 | 917.6627 | 1.0835 | 1031.6689 | 1.4283 | 690.4614 | 1.362 | 686.1666 | 1.105 | 883.4298 | 1.3449 | 1136.7613 | 1.1558 | 1188.0725 | 1.4505 | 786.0715 | 1.1712 | 1051.5868 | 1.0834 | 1137.5746 | 1.0843 | 899.7498 | 1.3026 | 1127.3364 | 1.0835 | 1186.8844 | 1.0837 | 791.4927 | 1.0835 | 1084.1544 | 1.0835 | 1184.0044 | 1.0835 | 857.2861 | 1.0835 | 825.7813 | 1.626 | 828.5361 | 1.0835 | 1287.1328 | 1.0834 | 1088.5501 | 1.0834 | 763.3419 | 1.3812 | 671.5015 | 1.0834 | 1033.8148 | 1.0834 | 1036.1569
1.0919 | 560.171 | 1.0917 | 746.7859 | 1.092 | 679.0292 | 1.0918 | 1021.0878 | 1.0918 | 1161.2451 | 0.97093 | 927.845 | 1.0919 | 1041.8411 | 1.4365 | 699.7752 | 1.3704 | 695.8034 | 1.1134 | 893.4786 | 1.3533 | 1145.9876 | 1.1642 | 1197.5055 | 1.4587 | 795.2445 | 1.1795 | 1060.3387 | 1.0917 | 1147.1342 | 1.0926 | 909.2026 | 1.311 | 1136.2071 | 1.0918 | 1196.3241 | 1.0919 | 800.2446 | 1.0919 | 1093.9476 | 1.0919 | 1194.3315 | 1.0919 | 867.8251 | 1.0919 | 836.5053 | 1.6344 | 839.2208 | 1.0918 | 1297.8763 | 1.0917 | 1097.8809 | 1.0919 | 771.8281 | 1.3895 | 680.9158 | 1.0918 | 1043.0837 | 1.0918 | 1045.3119
1.1001 | 568.6556 | 1.1001 | 755.563 | 1.1002 | 688.1111 | 1.1001 | 1030.9268 | 1.1001 | 1171.1412 | 0.97923 | 937.9838 | 1.1001 | 1052.0989 | 1.4448 | 708.8086 | 1.3788 | 705.7042 | 1.1216 | 903.7657 | 1.3615 | 1154.9249 | 1.1724 | 1207.0587 | 1.467 | 804.4407 | 1.1878 | 1069.3424 | 1.1002 | 1156.0695 | 1.101 | 919.1111 | 1.3191 | 1145.5846 | 1.1001 | 1205.9612 | 1.1004 | 809.1545 | 1.1003 | 1103.1875 | 1.1002 | 1204.5923 | 1.1002 | 878.1715 | 1.1001 | 847.2547 | 1.6427 | 849.7377 | 1.1001 | 1308.2436 | 1.1001 | 1107.1946 | 1.1002 | 780.5981 | 1.398 | 690.3363 | 1.1001 | 1051.9243 | 1.1002 | 1053.5236
1.1085 | 577.2734 | 1.1084 | 764.4799 | 1.1084 | 697.0347 | 1.1086 | 1041.0264 | 1.1084 | 1181.0828 | 0.98764 | 948.1164 | 1.1085 | 1061.7861 | 1.4531 | 718.009 | 1.3871 | 715.3534 | 1.1299 | 914.0928 | 1.37 | 1164.0261 | 1.1807 | 1216.4984 | 1.4754 | 813.8836 | 1.1964 | 1078.2035 | 1.1086 | 1165.5161 | 1.1095 | 928.504 | 1.3276 | 1154.8756 | 1.1084 | 1215.673 | 1.1086 | 818.4318 | 1.1085 | 1113.0051 | 1.1084 | 1214.767 | 1.1084 | 888.6259 | 1.1084 | 857.8252 | 1.6509 | 860.4664 | 1.1085 | 1318.5626 | 1.1085 | 1116.4323 | 1.1084 | 789.0642 | 1.4062 | 699.2508 | 1.1084 | 1060.6457 | 1.1085 | 1062.2804
1.1167 | 586.1201 | 1.1169 | 773.464 | 1.1168 | 706.5378 | 1.1169 | 1050.6515 | 1.1169 | 1190.9752 | 0.99589 | 958.564 | 1.1168 | 1071.8428 | 1.4616 | 727.321 | 1.3954 | 725.2715 | 1.1382 | 924.2637 | 1.3783 | 1172.9946 | 1.189 | 1226.1508 | 1.4836 | 823.0084 | 1.2047 | 1086.8984 | 1.1168 | 1174.512 | 1.1177 | 937.7963 | 1.3359 | 1164.3737 | 1.1167 | 1225.1825 | 1.1171 | 827.3827 | 1.1169 | 1123.0337 | 1.1168 | 1225.1044 | 1.1168 | 899.0295 | 1.1168 | 868.7606 | 1.6593 | 871.4056 | 1.1169 | 1329.0116 | 1.1168 | 1125.7913 | 1.1169 | 797.8032 | 1.4145 | 708.5792 | 1.1169 | 1070.0398 | 1.1167 | 1071.0623
1.1252 | 594.4734 | 1.1252 | 781.932 | 1.1252 | 715.4844 | 1.1251 | 1060.0549 | 1.1252 | 1200.7585 | 1.0044 | 968.7553 | 1.1252 | 1082.0738 | 1.47 | 736.6796 | 1.4037 | 734.9459 | 1.1465 | 934.5942 | 1.3866 | 1182.115 | 1.1974 | 1235.717 | 1.4921 | 832.2191 | 1.2128 | 1095.5682 | 1.1251 | 1183.9088 | 1.1259 | 947.3332 | 1.3443 | 1173.4738 | 1.1252 | 1234.9457 | 1.1254 | 836.1231 | 1.1253 | 1132.511 | 1.1251 | 1235.5637 | 1.1251 | 909.7928 | 1.1251 | 879.5848 | 1.6676 | 882.1387 | 1.1252 | 1339.2764 | 1.1251 | 1134.9525 | 1.1251 | 806.9681 | 1.4229 | 718.0483 | 1.1252 | 1078.6439 | 1.1251 | 1079.7283
1.1336 | 602.9988 | 1.1334 | 790.8657 | 1.1336 | 725.0208 | 1.1335 | 1069.4722 | 1.1335 | 1210.3107 | 1.0127 | 978.6318 | 1.1336 | 1091.7538 | 1.4781 | 745.782 | 1.412 | 745.097 | 1.155 | 944.9759 | 1.3949 | 1191.1174 | 1.2058 | 1245.1562 | 1.5004 | 841.6052 | 1.2212 | 1104.5131 | 1.1335 | 1193.2383 | 1.1343 | 956.5264 | 1.3527 | 1182.8309 | 1.1335 | 1244.3606 | 1.1337 | 845.3948 | 1.1335 | 1142.1594 | 1.1335 | 1245.9487 | 1.1336 | 920.0742 | 1.1336 | 890.2512 | 1.6759 | 892.7917 | 1.1335 | 1349.3755 | 1.1334 | 1144.2751 | 1.1335 | 815.3175 | 1.4311 | 727.5863 | 1.1334 | 1087.4772 | 1.1334 | 1088.1248
1.1418 | 611.4182 | 1.1418 | 799.5065 | 1.1419 | 733.8646 | 1.1418 | 1079.1101 | 1.1418 | 1220.3065 | 1.0209 | 988.8082 | 1.1419 | 1101.7834 | 1.4865 | 754.9863 | 1.4205 | 754.6546 | 1.1634 | 955.019 | 1.4031 | 1200.2184 | 1.2141 | 1254.5659 | 1.5087 | 850.4944 | 1.2295 | 1113.27 | 1.1418 | 1202.3955 | 1.1426 | 966.3527 | 1.3608 | 1192.1482 | 1.1418 | 1254.1295 | 1.142 | 854.4216 | 1.1419 | 1151.7156 | 1.1419 | 1256.1674 | 1.1419 | 930.6881 | 1.1418 | 900.7377 | 1.6844 | 903.2809 | 1.1418 | 1359.7448 | 1.1417 | 1153.6462 | 1.1419 | 824.0565 | 1.4396 | 736.7246 | 1.1418 | 1096.2572 | 1.1419 | 1096.891
1.1501 | 619.977 | 1.1501 | 808.5455 | 1.1501 | 743.1552 | 1.1501 | 1088.3838 | 1.1501 | 1230.0461 | 1.0293 | 999.1381 | 1.1501 | 1111.7737 | 1.4948 | 764.4571 | 1.4288 | 764.5295 | 1.1716 | 964.867 | 1.4116 | 1209.4221 | 1.2223 | 1264.2216 | 1.5171 | 859.8678 | 1.2379 | 1122.3229 | 1.1503 | 1211.9962 | 1.151 | 975.7875 | 1.3692 | 1201.4047 | 1.1501 | 1263.9824 | 1.1503 | 863.6468 | 1.1503 | 1161.2972 | 1.1502 | 1266.4694 | 1.1501 | 941.2311 | 1.1501 | 911.7092 | 1.6926 | 913.8021 | 1.1502 | 1369.9883 | 1.1502 | 1162.6791 | 1.1501 | 833.0158 | 1.4479 | 746.2142 | 1.15 | 1105.361 | 1.1502 | 1105.576
1.1584 | 628.7283 | 1.1585 | 817.4706 | 1.1584 | 752.4297 | 1.1586 | 1097.4994 | 1.1585 | 1239.7154 | 1.0376 | 1009.384 | 1.1585 | 1121.7887 | 1.5032 | 773.6467 | 1.437 | 774.4253 | 1.1799 | 975.2 | 1.42 | 1218.2469 | 1.2307 | 1273.6002 | 1.5253 | 869.4509 | 1.2463 | 1131.1995 | 1.1586 | 1221.3789 | 1.1595 | 985.3973 | 1.3775 | 1210.9835 | 1.1584 | 1273.3743 | 1.1587 | 872.5104 | 1.1585 | 1170.934 | 1.1584 | 1276.6731 | 1.1585 | 951.6066 | 1.1584 | 922.5385 | 1.7009 | 924.6139 | 1.1585 | 1380.239 | 1.1585 | 1172.2974 | 1.1585 | 841.3289 | 1.4562 | 755.792 | 1.1585 | 1114.5057 | 1.1584 | 1114.0951
1.1667 | 637.561 | 1.1668 | 826.1118 | 1.1668 | 761.8421 | 1.1668 | 1106.2128 | 1.1669 | 1249.4337 | 1.046 | 1019.6117 | 1.1668 | 1132.0591 | 1.5117 | 782.9624 | 1.4454 | 784.0944 | 1.1882 | 985.6443 | 1.4283 | 1227.2556 | 1.239 | 1283.1946 | 1.5337 | 878.5283 | 1.2545 | 1140.1504 | 1.1668 | 1230.087 | 1.1677 | 994.8759 | 1.386 | 1220.1605 | 1.1668 | 1282.9865 | 1.1671 | 881.3068 | 1.1669 | 1180.9193 | 1.1668 | 1286.9973 | 1.1667 | 961.8936 | 1.1667 | 933.1553 | 1.7093 | 935.8337 | 1.1668 | 1390.3441 | 1.1667 | 1181.7268 | 1.1668 | 850.2468 | 1.4645 | 765.1596 | 1.1668 | 1123.4773 | 1.1668 | 1122.6824
1.1752 | 645.7873 | 1.1751 | 834.8981 | 1.1751 | 771.3605 | 1.1751 | 1115.3738 | 1.1752 | 1259.2247 | 1.0543 | 1029.632 | 1.1752 | 1142.1194 | 1.5199 | 792.0649 | 1.4537 | 794.3665 | 1.1967 | 995.8849 | 1.4365 | 1236.2931 | 1.2475 | 1293.0796 | 1.5421 | 887.6255 | 1.2628 | 1148.9029 | 1.1752 | 1239.4196 | 1.176 | 1004.4219 | 1.3943 | 1229.3572 | 1.1752 | 1292.6783 | 1.1754 | 890.3071 | 1.1751 | 1190.5913 | 1.1751 | 1297.4867 | 1.1752 | 972.5823 | 1.1752 | 944.0836 | 1.7175 | 946.3202 | 1.1752 | 1400.8809 | 1.1751 | 1190.9145 | 1.1751 | 859.2084 | 1.4729 | 774.4605 | 1.1751 | 1132.167 | 1.1751 | 1131.6107
1.1835 | 654.4079 | 1.1834 | 843.6647 | 1.1836 | 780.6561 | 1.1836 | 1124.3914 | 1.1834 | 1269.1025 | 1.0626 | 1039.804 | 1.1836 | 1152.2131 | 1.5281 | 801.3746 | 1.4621 | 804.4228 | 1.205 | 1005.7057 | 1.4449 | 1245.4061 | 1.2558 | 1302.1105 | 1.5504 | 896.6542 | 1.2712 | 1157.6522 | 1.1834 | 1248.9043 | 1.1843 | 1014.029 | 1.4025 | 1238.734 | 1.1835 | 1302.2047 | 1.1837 | 899.2559 | 1.1836 | 1200.2307 | 1.1836 | 1307.8473 | 1.1836 | 982.6738 | 1.1836 | 954.7108 | 1.7261 | 956.936 | 1.1835 | 1411.2643 | 1.1834 | 1200.5093 | 1.1836 | 867.7603 | 1.4812 | 783.7584 | 1.1834 | 1141.0454 | 1.1835 | 1139.8545
1.1918 | 663.1535 | 1.1919 | 852.4718 | 1.1919 | 789.7387 | 1.1918 | 1133.5156 | 1.1918 | 1278.7139 | 1.0709 | 1050.1688 | 1.1918 | 1162.1593 | 1.5365 | 810.4947 | 1.4705 | 814.0798 | 1.2132 | 1015.7969 | 1.4532 | 1254.5422 | 1.264 | 1311.8821 | 1.5587 | 906.1084 | 1.2795 | 1166.8438 | 1.192 | 1258.0847 | 1.1926 | 1023.5328 | 1.4108 | 1248.0815 | 1.1917 | 1311.9 | 1.1921 | 908.864 | 1.192 | 1209.7395 | 1.1919 | 1318.0369 | 1.1919 | 993.3242 | 1.1918 | 965.2101 | 1.7344 | 967.4015 | 1.1919 | 1421.4309 | 1.1919 | 1209.7297 | 1.1919 | 876.8035 | 1.4897 | 793.1658 | 1.1917 | 1150.2642 | 1.1919 | 1148.6223
1.2002 | 671.7637 | 1.2001 | 861.42 | 1.2001 | 799.3911 | 1.2003 | 1142.6461 | 1.2001 | 1288.6664 | 1.0793 | 1060.3324 | 1.2002 | 1172.1045 | 1.5448 | 819.9164 | 1.4787 | 823.9312 | 1.2215 | 1026.2631 | 1.4617 | 1263.7085 | 1.2724 | 1321.5426 | 1.567 | 915.5348 | 1.288 | 1175.6205 | 1.2003 | 1267.1733 | 1.2011 | 1032.8619 | 1.4193 | 1257.3278 | 1.2002 | 1321.3018 | 1.2003 | 917.7507 | 1.2002 | 1219.1559 | 1.2001 | 1328.2384 | 1.2001 | 1003.6814 | 1.2001 | 976.215 | 1.7426 | 977.9219 | 1.2003 | 1431.3795 | 1.2002 | 1218.5966 | 1.2001 | 885.2867 | 1.4979 | 802.5845 | 1.2001 | 1159.3475 | 1.2002 | 1157.4005
1.2084 | 680.6942 | 1.2086 | 870.4649 | 1.2085 | 808.7468 | 1.2085 | 1151.884 | 1.2086 | 1298.7028 | 1.0876 | 1070.5813 | 1.2084 | 1182.2927 | 1.5534 | 829.1592 | 1.487 | 833.8864 | 1.2298 | 1036.3365 | 1.4701 | 1272.8061 | 1.2807 | 1330.9554 | 1.5753 | 925.1229 | 1.2963 | 1184.4664 | 1.2085 | 1276.5555 | 1.2094 | 1042.8074 | 1.4276 | 1266.7131 | 1.2084 | 1331.3013 | 1.2088 | 926.8199 | 1.2085 | 1228.9589 | 1.2085 | 1338.423 | 1.2085 | 1014.2039 | 1.2084 | 986.5674 | 1.751 | 988.7972 | 1.2085 | 1441.6696 | 1.2084 | 1228.1561 | 1.2085 | 894.1049 | 1.5062 | 812.1286 | 1.2085 | 1168.0651 | 1.2085 | 1165.4893
1.2168 | 689.4763 | 1.2169 | 878.9065 | 1.2168 | 818.4764 | 1.2168 | 1161.7842 | 1.2169 | 1308.1423 | 1.0961 | 1080.7501 | 1.2169 | 1192.2565 | 1.5616 | 838.4645 | 1.4954 | 843.9804 | 1.2383 | 1047.0959 | 1.4782 | 1281.8451 | 1.2891 | 1340.6753 | 1.5837 | 934.1249 | 1.3045 | 1193.4323 | 1.2168 | 1285.7716 | 1.2176 | 1052.5868 | 1.436 | 1275.7316 | 1.2169 | 1340.6169 | 1.217 | 936.1654 | 1.2168 | 1238.786 | 1.2168 | 1348.4954 | 1.2168 | 1024.6256 | 1.2168 | 997.3716 | 1.7593 | 999.5973 | 1.2168 | 1451.8838 | 1.2168 | 1237.5647 | 1.2167 | 903.0544 | 1.5146 | 821.5969 | 1.2168 | 1177.0658 | 1.2168 | 1174.2428
1.2252 | 697.8812 | 1.2251 | 887.652 | 1.2252 | 827.6835 | 1.2252 | 1171.235 | 1.2251 | 1317.8739 | 1.1043 | 1090.5339 | 1.2253 | 1202.0154 | 1.5698 | 847.4584 | 1.5037 | 853.8607 | 1.2467 | 1057.1824 | 1.4866 | 1290.7996 | 1.2975 | 1350.3651 | 1.5921 | 943.2993 | 1.3129 | 1201.9724 | 1.2251 | 1295.2671 | 1.226 | 1061.8284 | 1.4443 | 1285.0889 | 1.2252 | 1349.9133 | 1.2253 | 945.0801 | 1.2251 | 1248.4935 | 1.2252 | 1358.9979 | 1.2253 | 1034.8783 | 1.2252 | 1007.9004 | 1.7676 | 1010.2663 | 1.2252 | 1461.9888 | 1.2251 | 1246.8946 | 1.2252 | 911.9186 | 1.5228 | 830.8532 | 1.2251 | 1185.9402 | 1.2251 | 1183.2671
1.2334 | 706.3564 | 1.2335 | 896.3687 | 1.2336 | 837.1791 | 1.2335 | 1180.8347 | 1.2334 | 1327.8311 | 1.1126 | 1100.5632 | 1.2336 | 1212.277 | 1.5782 | 856.9031 | 1.5122 | 863.8875 | 1.255 | 1067.2621 | 1.4949 | 1300.1191 | 1.3057 | 1359.8156 | 1.6003 | 952.5367 | 1.3211 | 1211.0071 | 1.2335 | 1304.5021 | 1.2343 | 1071.521 | 1.4525 | 1294.5563 | 1.2334 | 1359.6578 | 1.2337 | 954.006 | 1.2336 | 1257.8723 | 1.2336 | 1368.9747 | 1.2336 | 1045.291 | 1.2335 | 1018.597 | 1.776 | 1020.8066 | 1.2334 | 1471.9623 | 1.2334 | 1256.4571 | 1.2335 | 920.7048 | 1.5312 | 840.3879 | 1.2335 | 1195.0166 | 1.2335 | 1191.6713
1.2418 | 715.0128 | 1.2418 | 905.4583 | 1.2418 | 846.5626 | 1.2418 | 1190.7565 | 1.2417 | 1337.5862 | 1.121 | 1110.8334 | 1.2418 | 1222.3699 | 1.5864 | 866.1824 | 1.5205 | 873.8617 | 1.2632 | 1077.718 | 1.5033 | 1309.2289 | 1.314 | 1369.3202 | 1.6087 | 961.8854 | 1.3296 | 1219.8131 | 1.242 | 1313.7938 | 1.2428 | 1081.305 | 1.4609 | 1303.9419 | 1.2418 | 1369.4288 | 1.2421 | 963.4372 | 1.242 | 1267.7408 | 1.2418 | 1378.8705 | 1.2418 | 1055.8348 | 1.2417 | 1029.3778 | 1.7843 | 1031.47 | 1.242 | 1482.1637 | 1.2419 | 1265.6958 | 1.2418 | 929.73 | 1.5396 | 849.6445 | 1.2417 | 1203.9774 | 1.2418 | 1200.2278
1.2501 | 724.0948 | 1.2502 | 914.2867 | 1.2501 | 855.954 | 1.2502 | 1200.0891 | 1.2501 | 1347.4775 | 1.1293 | 1121.1749 | 1.2502 | 1232.4156 | 1.5949 | 875.4135 | 1.5287 | 883.9412 | 1.2716 | 1087.8396 | 1.5117 | 1318.1124 | 1.3224 | 1379.1608 | 1.617 | 971.486 | 1.338 | 1228.6727 | 1.2503 | 1322.852 | 1.2511 | 1090.7318 | 1.4692 | 1313.3278 | 1.2501 | 1379.0339 | 1.2504 | 972.4035 | 1.2502 | 1277.3177 | 1.2501 | 1389.1757 | 1.2501 | 1066.0687 | 1.2501 | 1039.7183 | 1.7926 | 1042.1504 | 1.2502 | 1492.124 | 1.2501 | 1274.9749 | 1.2501 | 938.2893 | 1.5478 | 859.2968 | 1.2502 | 1212.9362 | 1.2501 | 1208.8004
1.2585 | 732.8827 | 1.2586 | 923.0847 | 1.2585 | 865.5921 | 1.2585 | 1209.8844 | 1.2586 | 1356.9695 | 1.1377 | 1131.4061 | 1.2585 | 1242.4714 | 1.6033 | 884.6735 | 1.5371 | 893.8764 | 1.2799 | 1098.2528 | 1.52 | 1327.1748 | 1.3307 | 1388.5381 | 1.6253 | 980.4334 | 1.3462 | 1237.5348 | 1.2585 | 1332.0418 | 1.2594 | 1100.4291 | 1.4777 | 1322.5446 | 1.2585 | 1388.8027 | 1.2588 | 981.5385 | 1.2586 | 1287.1382 | 1.2585 | 1399.3733 | 1.2584 | 1076.275 | 1.2585 | 1051.0737 | 1.801 | 1052.8878 | 1.2585 | 1502.3755 | 1.2584 | 1284.4888 | 1.2585 | 947.2431 | 1.5562 | 868.5113 | 1.2585 | 1221.9626 | 1.2585 | 1217.5399
1.2669 | 741.5481 | 1.2668 | 931.9523 | 1.2668 | 875.3563 | 1.2668 | 1219.4598 | 1.2669 | 1366.9277 | 1.146 | 1141.0897 | 1.267 | 1252.4534 | 1.6115 | 893.756 | 1.5454 | 904.0142 | 1.2884 | 1108.3752 | 1.5282 | 1336.2759 | 1.3392 | 1398.224 | 1.6337 | 989.9161 | 1.3545 | 1246.3727 | 1.2668 | 1341.3448 | 1.2677 | 1109.9669 | 1.486 | 1331.7487 | 1.2669 | 1398.3543 | 1.2671 | 990.5427 | 1.2668 | 1296.7203 | 1.2668 | 1409.7041 | 1.2669 | 1086.6571 | 1.2669 | 1061.552 | 1.8092 | 1063.511 | 1.2669 | 1512.6504 | 1.2668 | 1293.4714 | 1.2668 | 955.9886 | 1.5645 | 877.7925 | 1.2668 | 1230.6085 | 1.2667 | 1226.3292
1.2752 | 750.1755 | 1.2751 | 940.8572 | 1.2753 | 884.7269 | 1.2752 | 1229.2152 | 1.2751 | 1376.689 | 1.1542 | 1151.1643 | 1.2753 | 1262.266 | 1.6198 | 903.0742 | 1.5538 | 913.9064 | 1.2967 | 1118.3998 | 1.5366 | 1345.5469 | 1.3475 | 1407.6799 | 1.642 | 999.0333 | 1.3629 | 1255.3638 | 1.2751 | 1350.5819 | 1.2759 | 1119.5815 | 1.4942 | 1341.1172 | 1.2752 | 1408.1046 | 1.2753 | 999.4435 | 1.2753 | 1306.7452 | 1.2753 | 1419.63 | 1.2753 | 1097.0786 | 1.2752 | 1072.1912 | 1.8177 | 1073.9274 | 1.2752 | 1522.4526 | 1.2751 | 1303.0522 | 1.2753 | 965.0543 | 1.5729 | 887.3288 | 1.2751 | 1239.9496 | 1.2752 | 1234.9542
1.2834 | 759.1925 | 1.2835 | 949.6516 | 1.2835 | 894.1448 | 1.2835 | 1239.1654 | 1.2834 | 1386.5649 | 1.1626 | 1161.2528 | 1.2835 | 1272.3948 | 1.6281 | 912.3868 | 1.5622 | 924.2192 | 1.3049 | 1128.6091 | 1.5449 | 1354.2241 | 1.3557 | 1417.4305 | 1.6503 | 1008.2482 | 1.3712 | 1264.2672 | 1.2836 | 1360.1281 | 1.2843 | 1129.2362 | 1.5025 | 1350.187 | 1.2834 | 1417.5093 | 1.2837 | 1008.5183 | 1.2836 | 1316.3918 | 1.2835 | 1429.6621 | 1.2835 | 1106.8846 | 1.2834 | 1082.5885 | 1.826 | 1084.7775 | 1.2835 | 1532.4119 | 1.2835 | 1312.6116 | 1.2835 | 973.4448 | 1.5813 | 896.4821 | 1.2834 | 1248.9351 | 1.2835 | 1243.3734
1.2918 | 767.8092 | 1.2918 | 958.6006 | 1.2918 | 903.443 | 1.2919 | 1248.7645 | 1.2918 | 1396.5692 | 1.1709 | 1171.65 | 1.2919 | 1282.673 | 1.6364 | 921.6786 | 1.5704 | 933.9091 | 1.3132 | 1138.7804 | 1.5534 | 1363.3234 | 1.364 | 1426.9262 | 1.6586 | 1017.7794 | 1.3796 | 1273.0935 | 1.2919 | 1368.9905 | 1.2928 | 1138.72 | 1.5109 | 1359.3007 | 1.2917 | 1427.2698 | 1.292 | 1017.566 | 1.2919 | 1325.9515 | 1.2918 | 1439.9268 | 1.2918 | 1117.251 | 1.2918 | 1092.941 | 1.8342 | 1095.4055 | 1.2919 | 1542.3556 | 1.2919 | 1321.7219 | 1.2918 | 982.5079 | 1.5896 | 906.3796 | 1.2918 | 1258.1262 | 1.2918 | 1252.3771
1.3001 | 776.6865 | 1.3002 | 967.3696 | 1.3002 | 913.4789 | 1.3002 | 1258.3915 | 1.3003 | 1406.5931 | 1.1792 | 1181.8311 | 1.3001 | 1292.6848 | 1.645 | 931.3012 | 1.5787 | 944.0787 | 1.3216 | 1149.2754 | 1.5617 | 1372.4615 | 1.3723 | 1436.8292 | 1.6669 | 1027.1454 | 1.388 | 1281.9172 | 1.3001 | 1378.2123 | 1.301 | 1148.2463 | 1.5192 | 1368.999 | 1.3 | 1437.0361 | 1.3005 | 1026.6943 | 1.3002 | 1335.2344 | 1.3002 | 1449.6772 | 1.3001 | 1127.999 | 1.3001 | 1103.5938 | 1.8426 | 1105.865 | 1.3002 | 1552.6261 | 1.3001 | 1331.0581 | 1.3002 | 991.477 | 1.5978 | 915.668 | 1.3002 | 1266.9853 | 1.3001 | 1261.0971
1.3085 | 785.2175 | 1.3085 | 975.9122 | 1.3085 | 923.1843 | 1.3084 | 1267.9535 | 1.3086 | 1416.0613 | 1.1877 | 1191.7954 | 1.3085 | 1302.9006 | 1.6533 | 940.3107 | 1.587 | 953.9261 | 1.33 | 1159.2338 | 1.5699 | 1381.3936 | 1.3807 | 1446.2229 | 1.6754 | 1036.3457 | 1.3961 | 1291.0337 | 1.3085 | 1387.2436 | 1.3093 | 1157.912 | 1.5277 | 1377.9193 | 1.3085 | 1446.6757 | 1.3088 | 1035.8096 | 1.3085 | 1345.2914 | 1.3084 | 1459.8862 | 1.3084 | 1138.074 | 1.3085 | 1114.4705 | 1.8509 | 1116.7548 | 1.3085 | 1562.364 | 1.3084 | 1340.3246 | 1.3084 | 1000.2924 | 1.6062 | 925.1143 | 1.3084 | 1275.8829 | 1.3084 | 1269.636
1.3169 | 793.931 | 1.3168 | 984.734 | 1.317 | 932.9227 | 1.3168 | 1277.9248 | 1.3168 | 1425.8359 | 1.1959 | 1201.9491 | 1.3169 | 1312.8109 | 1.6615 | 949.5821 | 1.5954 | 964.169 | 1.3384 | 1169.4032 | 1.5783 | 1390.4067 | 1.3892 | 1455.8566 | 1.6837 | 1046.1404 | 1.4045 | 1299.6711 | 1.3167 | 1396.96 | 1.3176 | 1167.3668 | 1.5359 | 1387.5439 | 1.3168 | 1456.231 | 1.317 | 1045.0636 | 1.3168 | 1354.8961 | 1.3169 | 1469.8994 | 1.317 | 1148.2122 | 1.317 | 1124.8634 | 1.8593 | 1126.9921 | 1.3169 | 1572.1199 | 1.3167 | 1349.7406 | 1.3169 | 1008.9515 | 1.6145 | 934.8546 | 1.3168 | 1284.4607 | 1.3168 | 1278.2496
1.3251 | 802.7068 | 1.3251 | 993.5361 | 1.3252 | 942.1472 | 1.3251 | 1287.5532 | 1.3251 | 1436.1586 | 1.2042 | 1212.0829 | 1.3252 | 1322.6001 | 1.6699 | 959.0075 | 1.6039 | 974.2398 | 1.3466 | 1179.3806 | 1.5865 | 1399.9969 | 1.3974 | 1465.1838 | 1.692 | 1055.5299 | 1.4128 | 1308.7546 | 1.3252 | 1406.2114 | 1.3259 | 1177.2758 | 1.5441 | 1396.6 | 1.3251 | 1465.6876 | 1.3254 | 1054.3252 | 1.3253 | 1364.7275 | 1.3253 | 1479.899 | 1.3253 | 1158.1973 | 1.3251 | 1135.4485 | 1.8677 | 1137.6997 | 1.3251 | 1582.147 | 1.3251 | 1359.5018 | 1.3252 | 1017.7962 | 1.6229 | 944.5379 | 1.3251 | 1293.6576 | 1.3252 | 1286.9882
1.3335 | 811.5008 | 1.3335 | 1002.3986 | 1.3335 | 951.8063 | 1.3335 | 1297.2063 | 1.3334 | 1445.672 | 1.2126 | 1222.2119 | 1.3335 | 1332.6371 | 1.6781 | 968.4067 | 1.6121 | 984.1356 | 1.3549 | 1189.8032 | 1.595 | 1408.6178 | 1.4057 | 1474.84 | 1.7004 | 1064.7758 | 1.4213 | 1317.9092 | 1.3336 | 1415.4539 | 1.3344 | 1186.8833 | 1.5526 | 1406.2269 | 1.3335 | 1475.4147 | 1.3336 | 1063.5869 | 1.3336 | 1374.0533 | 1.3335 | 1489.7407 | 1.3335 | 1168.3173 | 1.3334 | 1145.8655 | 1.876 | 1148.2476 | 1.3336 | 1592.0339 | 1.3336 | 1368.6382 | 1.3335 | 1026.6018 | 1.6313 | 953.7061 | 1.3334 | 1302.906 | 1.3335 | 1295.3914
1.3417 | 820.0741 | 1.3419 | 1011.2006 | 1.3419 | 961.3141 | 1.3419 | 1306.9978 | 1.3419 | 1455.3724 | 1.2208 | 1232.265 | 1.3419 | 1342.7258 | 1.6866 | 977.4894 | 1.6203 | 994.1367 | 1.3632 | 1200.1248 | 1.6034 | 1417.9606 | 1.414 | 1484.463 | 1.7086 | 1074.3187 | 1.4297 | 1326.4755 | 1.3419 | 1424.5338 | 1.3428 | 1196.4582 | 1.5609 | 1415.3953 | 1.3417 | 1485.1527 | 1.342 | 1072.5922 | 1.3419 | 1383.7501 | 1.3418 | 1499.8061 | 1.3418 | 1178.868 | 1.3418 | 1156.4522 | 1.8843 | 1159.0471 | 1.3419 | 1601.8416 | 1.3418 | 1377.6627 | 1.3419 | 1035.5212 | 1.6395 | 963.1531 | 1.3419 | 1311.5873 | 1.3417 | 1304.4181
1.3501 | 828.8844 | 1.3503 | 1019.8223 | 1.3502 | 971.1353 | 1.3502 | 1316.5803 | 1.3503 | 1465.0388 | 1.2293 | 1242.3882 | 1.3501 | 1352.5689 | 1.695 | 986.6808 | 1.6287 | 1004.2306 | 1.3715 | 1210.4298 | 1.6116 | 1426.6836 | 1.4223 | 1494.0248 | 1.7171 | 1083.5112 | 1.4379 | 1335.5033 | 1.3501 | 1434.0269 | 1.351 | 1205.8756 | 1.5693 | 1424.6804 | 1.3501 | 1495.1111 | 1.3504 | 1081.7363 | 1.3502 | 1393.5256 | 1.3502 | 1509.7929 | 1.35 | 1189.0082 | 1.3501 | 1166.9048 | 1.8927 | 1169.8674 | 1.3501 | 1611.6384 | 1.35 | 1387.4904 | 1.3501 | 1044.6039 | 1.6479 | 972.6581 | 1.3502 | 1320.3332 | 1.3502 | 1312.8337
1.3586 | 837.5759 | 1.3585 | 1028.3711 | 1.3585 | 980.4468 | 1.3585 | 1326.369 | 1.3585 | 1475.1355 | 1.2377 | 1252.2267 | 1.3586 | 1362.7506 | 1.7032 | 996.044 | 1.637 | 1014.443 | 1.38 | 1220.3049 | 1.6198 | 1435.8251 | 1.4308 | 1504.0116 | 1.7255 | 1092.767 | 1.4462 | 1344.2766 | 1.3585 | 1443.2802 | 1.3593 | 1215.5467 | 1.5777 | 1434.0638 | 1.3586 | 1504.6708 | 1.3587 | 1090.7911 | 1.3585 | 1403.4711 | 1.3585 | 1519.9026 | 1.3586 | 1199.2105 | 1.3586 | 1177.4876 | 1.9009 | 1180.2478 | 1.3585 | 1621.2435 | 1.3584 | 1396.9702 | 1.3585 | 1053.5638 | 1.6561 | 982.1502 | 1.3584 | 1329.3794 | 1.3584 | 1321.6411
1.3668 | 846.0212 | 1.3668 | 1037.0034 | 1.3669 | 990.0801 | 1.3668 | 1336.0286 | 1.3668 | 1484.652 | 1.2459 | 1262.6661 | 1.3669 | 1372.64 | 1.7115 | 1005.0655 | 1.6455 | 1024.4154 | 1.3884 | 1230.5948 | 1.6282 | 1445.1428 | 1.4391 | 1513.2513 | 1.7337 | 1102.1605 | 1.4545 | 1353.4706 | 1.3668 | 1452.5372 | 1.3676 | 1225.5105 | 1.5859 | 1443.1121 | 1.3668 | 1514.1721 | 1.367 | 1099.7728 | 1.3669 | 1412.939 | 1.367 | 1529.5815 | 1.3669 | 1209.2406 | 1.3669 | 1187.7783 | 1.9094 | 1191.0991 | 1.3668 | 1631.0282 | 1.3667 | 1406.1482 | 1.3669 | 1062.3669 | 1.6645 | 991.5433 | 1.3668 | 1338.3254 | 1.3669 | 1330.5002
1.3751 | 854.9002 | 1.3752 | 1045.9835 | 1.3752 | 999.5756 | 1.3751 | 1345.8032 | 1.3751 | 1494.5457 | 1.2543 | 1272.6139 | 1.3751 | 1382.8256 | 1.7198 | 1014.1301 | 1.6539 | 1034.3742 | 1.3965 | 1241.0581 | 1.6365 | 1454.0029 | 1.4473 | 1522.9936 | 1.742 | 1111.5962 | 1.4629 | 1362.2443 | 1.3753 | 1461.7733 | 1.376 | 1235.2045 | 1.5942 | 1452.9706 | 1.3751 | 1523.7649 | 1.3754 | 1108.9409 | 1.3753 | 1422.167 | 1.3752 | 1539.5491 | 1.3751 | 1219.4308 | 1.3751 | 1198.1454 | 1.9177 | 1201.5374 | 1.3751 | 1640.9618 | 1.3752 | 1415.7877 | 1.3752 | 1071.1071 | 1.6729 | 1001.1797 | 1.375 | 1347.7288 | 1.3752 | 1338.8693
1.3834 | 863.7059 | 1.3834 | 1054.5603 | 1.3834 | 1009.2794 | 1.3836 | 1355.5501 | 1.3834 | 1504.6688 | 1.2626 | 1282.9337 | 1.3835 | 1392.9213 | 1.7282 | 1023.16 | 1.6621 | 1044.9536 | 1.4049 | 1250.8684 | 1.645 | 1463.2461 | 1.4558 | 1532.4929 | 1.7503 | 1120.9564 | 1.4713 | 1371.1564 | 1.3836 | 1470.7993 | 1.3844 | 1244.8829 | 1.6026 | 1461.9282 | 1.3834 | 1533.3082 | 1.3836 | 1118.4262 | 1.3835 | 1432.2205 | 1.3835 | 1549.4563 | 1.3835 | 1229.1626 | 1.3834 | 1208.4603 | 1.926 | 1212.0994 | 1.3836 | 1650.6791 | 1.3835 | 1425.2844 | 1.3834 | 1079.8356 | 1.6812 | 1010.4736 | 1.3835 | 1356.4653 | 1.3834 | 1347.398
1.3917 | 872.3327 | 1.3919 | 1062.9427 | 1.3918 | 1018.8782 | 1.3918 | 1365.0328 | 1.3919 | 1514.2023 | 1.2709 | 1292.9905 | 1.3917 | 1403.1085 | 1.7367 | 1032.4084 | 1.6704 | 1054.8854 | 1.4132 | 1261.2499 | 1.6533 | 1472.0669 | 1.4641 | 1542.3678 | 1.7587 | 1130.277 | 1.4796 | 1380.1891 | 1.3918 | 1479.9598 | 1.3927 | 1254.3135 | 1.6109 | 1471.3608 | 1.3917 | 1542.9823 | 1.3921 | 1127.3346 | 1.3918 | 1441.7762 | 1.3918 | 1559.0533 | 1.3918 | 1239.6703 | 1.3917 | 1219.2821 | 1.9343 | 1222.885 | 1.3918 | 1660.1398 | 1.3917 | 1434.9349 | 1.3918 | 1088.5082 | 1.6895 | 1020.1918 | 1.3918 | 1365.1556 | 1.3918 | 1356.3597
1.4002 | 881.207 | 1.4002 | 1071.0892 | 1.4001 | 1028.2982 | 1.4001 | 1374.9133 | 1.4002 | 1523.7174 | 1.2794 | 1303.1186 | 1.4002 | 1413.3706 | 1.7449 | 1041.3782 | 1.6787 | 1065.2084 | 1.4216 | 1271.6655 | 1.6616 | 1481.3613 | 1.4725 | 1552.1409 | 1.7671 | 1139.6106 | 1.4878 | 1389.1393 | 1.4001 | 1489.3091 | 1.4009 | 1263.9828 | 1.6194 | 1480.7508 | 1.4002 | 1552.6605 | 1.4005 | 1136.399 | 1.4001 | 1451.5337 | 1.4001 | 1568.8561 | 1.4002 | 1249.7592 | 1.4002 | 1229.6475 | 1.9426 | 1233.4545 | 1.4001 | 1669.9897 | 1.4001 | 1443.9708 | 1.4 | 1097.5055 | 1.6979 | 1029.6211 | 1.4001 | 1374.0701 | 1.4001 | 1364.9865
1.4085 | 889.8218 | 1.4084 | 1079.7783 | 1.4086 | 1038.2351 | 1.4085 | 1384.446 | 1.4084 | 1533.5685 | 1.2876 | 1313.0617 | 1.4086 | 1423.2105 | 1.7531 | 1050.5061 | 1.6871 | 1075.353 | 1.43 | 1281.7998 | 1.6699 | 1490.3084 | 1.4808 | 1561.3103 | 1.7754 | 1148.8709 | 1.4963 | 1398.0652 | 1.4084 | 1498.5886 | 1.4093 | 1273.5942 | 1.6276 | 1489.7772 | 1.4085 | 1562.2158 | 1.4087 | 1145.6808 | 1.4085 | 1461.1659 | 1.4085 | 1578.8632 | 1.4086 | 1259.9314 | 1.4085 | 1240.0049 | 1.951 | 1244.0127 | 1.4085 | 1679.7805 | 1.4084 | 1453.6094 | 1.4085 | 1106.3942 | 1.7061 | 1039.3866 | 1.4084 | 1383.2725 | 1.4084 | 1373.5418
1.4168 | 898.3789 | 1.4168 | 1088.2018 | 1.4169 | 1047.7382 | 1.4168 | 1394.6168 | 1.4168 | 1543.5918 | 1.2959 | 1323.3187 | 1.4169 | 1433.3529 | 1.7615 | 1059.6636 | 1.6955 | 1085.4042 | 1.4383 | 1291.7795 | 1.6782 | 1499.7033 | 1.4891 | 1570.9388 | 1.7837 | 1158.3893 | 1.5045 | 1407.0398 | 1.4169 | 1507.6376 | 1.4176 | 1283.6758 | 1.6359 | 1499.3341 | 1.4167 | 1571.6089 | 1.4171 | 1154.7272 | 1.417 | 1470.6184 | 1.4169 | 1588.387 | 1.4169 | 1269.8557 | 1.4168 | 1250.0541 | 1.9594 | 1254.3932 | 1.4167 | 1689.1968 | 1.4168 | 1462.9482 | 1.4169 | 1115.3365 | 1.7147 | 1048.8788 | 1.4167 | 1392.3787 | 1.4169 | 1382.2062
1.4252 | 907.2795 | 1.425 | 1096.7733 | 1.4251 | 1057.4412 | 1.4252 | 1404.3151 | 1.4251 | 1553.2255 | 1.3043 | 1333.6436 | 1.4252 | 1443.3342 | 1.7698 | 1068.2345 | 1.7038 | 1095.3962 | 1.4465 | 1302.3152 | 1.6866 | 1508.6736 | 1.4974 | 1580.5065 | 1.792 | 1167.6041 | 1.513 | 1415.9537 | 1.4253 | 1517.0774 | 1.4261 | 1293.2501 | 1.6443 | 1508.4607 | 1.4252 | 1581.3481 | 1.4253 | 1163.7764 | 1.4253 | 1480.3092 | 1.4251 | 1598.2284 | 1.4251 | 1279.8053 | 1.425 | 1260.5123 | 1.9676 | 1264.599 | 1.4252 | 1698.5929 | 1.4252 | 1472.1932 | 1.4251 | 1124.124 | 1.723 | 1058.4205 | 1.425 | 1401.4062 | 1.4252 | 1390.9437
1.4334 | 916.0679 | 1.4335 | 1105.125 | 1.4335 | 1066.9935 | 1.4336 | 1413.9054 | 1.4336 | 1562.7926 | 1.3126 | 1343.7613 | 1.4335 | 1453.4857 | 1.7783 | 1077.0279 | 1.712 | 1105.5647 | 1.4549 | 1312.6071 | 1.695 | 1517.5687 | 1.5057 | 1590.2902 | 1.8003 | 1177.1736 | 1.5213 | 1424.8595 | 1.4335 | 1525.9625 | 1.4344 | 1302.7727 | 1.6526 | 1517.8585 | 1.4334 | 1590.9799 | 1.4337 | 1173.0167 | 1.4335 | 1490.0209 | 1.4335 | 1608.144 | 1.4335 | 1289.9326 | 1.4334 | 1271.0459 | 1.976 | 1275.2206 | 1.4336 | 1707.9729 | 1.4335 | 1481.5988 | 1.4335 | 1133.0464 | 1.7312 | 1068.0995 | 1.4335 | 1410.3248 | 1.4334 | 1399.4925
1.4418 | 925.1104 | 1.4419 | 1113.629 | 1.4418 | 1076.6775 | 1.4419 | 1423.5892 | 1.4419 | 1572.4319 | 1.321 | 1353.9127 | 1.4418 | 1463.5596 | 1.7866 | 1085.5892 | 1.7204 | 1115.6249 | 1.4632 | 1322.7296 | 1.7032 | 1526.6967 | 1.514 | 1600.0052 | 1.8087 | 1186.523 | 1.5295 | 1433.7791 | 1.4418 | 1535.3467 | 1.4426 | 1312.3469 | 1.661 | 1527.0018 | 1.4418 | 1600.6342 | 1.4421 | 1182.3066 | 1.4419 | 1499.6146 | 1.4418 | 1617.8036 | 1.4418 | 1300.2773 | 1.4417 | 1281.5597 | 1.9843 | 1285.57 | 1.4418 | 1717.3699 | 1.4418 | 1491.2191 | 1.4417 | 1141.9923 | 1.7396 | 1077.6367 | 1.4418 | 1419.0471 | 1.4418 | 1408.2559
1.4502 | 933.5897 | 1.4501 | 1122.1852 | 1.4502 | 1086.4877 | 1.4502 | 1433.459 | 1.4501 | 1582.1636 | 1.3293 | 1363.8782 | 1.4503 | 1473.7307 | 1.7948 | 1094.1097 | 1.7287 | 1125.7856 | 1.4717 | 1332.8654 | 1.7115 | 1535.4592 | 1.5226 | 1609.4297 | 1.8171 | 1195.6663 | 1.5379 | 1442.8709 | 1.4502 | 1544.6705 | 1.451 | 1322.2738 | 1.6693 | 1536.0927 | 1.4502 | 1610.1904 | 1.4504 | 1191.1202 | 1.4501 | 1509.7048 | 1.4502 | 1627.5232 | 1.4502 | 1310.0161 | 1.4502 | 1291.7544 | 1.9926 | 1296.2722 | 1.4502 | 1727.2145 | 1.4501 | 1500.4238 | 1.4501 | 1150.5793 | 1.7478 | 1086.8536 | 1.4501 | 1428.1173 | 1.45 | 1416.984
1.4585 | 942.4376 | 1.4585 | 1130.9673 | 1.4586 | 1095.9287 | 1.4585 | 1442.9936 | 1.4584 | 1591.9617 | 1.3376 | 1374.0316 | 1.4586 | 1483.4052 | 1.8032 | 1102.6475 | 1.7372 | 1136.1001 | 1.48 | 1343.0147 | 1.7199 | 1544.6708 | 1.5308 | 1619.0813 | 1.8253 | 1205.0942 | 1.5462 | 1451.8964 | 1.4584 | 1553.8002 | 1.4593 | 1331.9808 | 1.6776 | 1545.256 | 1.4584 | 1619.8389 | 1.4587 | 1200.2401 | 1.4586 | 1519.1295 | 1.4586 | 1636.8857 | 1.4586 | 1319.7831 | 1.4585 | 1302.0927 | 2.0011 | 1306.5429 | 1.4584 | 1736.8621 | 1.4584 | 1509.9374 | 1.4586 | 1159.5281 | 1.7562 | 1096.5463 | 1.4584 | 1437.4344 | 1.4585 | 1425.5874
1.4668 | 950.9353 | 1.4668 | 1139.6577 | 1.4668 | 1105.5052 | 1.4668 | 1452.7694 | 1.4668 | 1601.6514 | 1.346 | 1384.0518 | 1.4668 | 1493.5973 | 1.8115 | 1111.5 | 1.7455 | 1145.6936 | 1.4882 | 1353.048 | 1.7282 | 1553.8644 | 1.5391 | 1628.6753 | 1.8337 | 1214.3795 | 1.5545 | 1460.6559 | 1.4669 | 1563.0001 | 1.4677 | 1341.7618 | 1.686 | 1554.6403 | 1.4668 | 1629.3862 | 1.467 | 1209.3223 | 1.4669 | 1528.6421 | 1.4669 | 1646.676 | 1.4668 | 1330.121 | 1.4667 | 1312.3456 | 2.0094 | 1316.7983 | 1.4668 | 1746.4416 | 1.4668 | 1519.5908 | 1.4668 | 1168.441 | 1.7646 | 1106.0165 | 1.4667 | 1446.4811 | 1.4669 | 1434.1916
1.4751 | 959.742 | 1.4751 | 1148.3644 | 1.4751 | 1115.5178 | 1.4752 | 1462.0647 | 1.4751 | 1611.5863 | 1.3543 | 1394.5806 | 1.4752 | 1504.0342 | 1.8199 | 1120.2004 | 1.7537 | 1155.8519 | 1.4966 | 1363.7126 | 1.7367 | 1562.8396 | 1.5474 | 1638.0865 | 1.8419 | 1223.6984 | 1.563 | 1469.5173 | 1.4752 | 1571.9568 | 1.4761 | 1351.3586 | 1.6943 | 1563.6975 | 1.4751 | 1638.9457 | 1.4753 | 1218.7205 | 1.4752 | 1538.4 | 1.4751 | 1656.3691 | 1.4752 | 1339.884 | 1.4751 | 1322.6783 | 2.0176 | 1327.2241 | 1.4752 | 1755.7098 | 1.4751 | 1528.5243 | 1.4751 | 1177.0024 | 1.7729 | 1115.5343 | 1.4751 | 1455.1865 | 1.4751 | 1442.9376
1.4834 | 968.7369 | 1.4835 | 1156.9519 | 1.4835 | 1125.0524 | 1.4835 | 1471.8629 | 1.4836 | 1621.3466 | 1.3626 | 1404.6077 | 1.4834 | 1514.0966 | 1.8283 | 1128.8809 | 1.7621 | 1165.7948 | 1.5049 | 1374.187 | 1.745 | 1571.7131 | 1.5557 | 1647.8544 | 1.8503 | 1233.2035 | 1.5713 | 1478.2396 | 1.4834 | 1581.1401 | 1.4844 | 1361.0571 | 1.7026 | 1572.9989 | 1.4834 | 1648.6954 | 1.4838 | 1227.5326 | 1.4835 | 1547.8304 | 1.4835 | 1666.0077 | 1.4835 | 1349.9318 | 1.4834 | 1333.1137 | 2.026 | 1337.2329 | 1.4835 | 1765.6325 | 1.4834 | 1538.0463 | 1.4834 | 1186.282 | 1.7812 | 1125.2033 | 1.4835 | 1463.9047 | 1.4834 | 1451.4582
1.4919 | 977.4915 | 1.4918 | 1165.7382 | 1.4918 | 1134.8099 | 1.4918 | 1481.4468 | 1.4919 | 1630.9154 | 1.371 | 1414.671 | 1.4919 | 1524.0271 | 1.8366 | 1137.4304 | 1.7704 | 1176.4939 | 1.5133 | 1384.2895 | 1.7532 | 1580.7686 | 1.5641 | 1657.3187 | 1.8588 | 1242.6335 | 1.5795 | 1487.2899 | 1.4918 | 1590.3085 | 1.4926 | 1370.4364 | 1.711 | 1582.1588 | 1.4919 | 1658.0818 | 1.4921 | 1236.4777 | 1.4919 | 1557.5706 | 1.4918 | 1675.7174 | 1.4919 | 1359.9847 | 1.4919 | 1343.5952 | 2.0342 | 1347.4423 | 1.4919 | 1774.5774 | 1.4918 | 1547.7521 | 1.4917 | 1195.2465 | 1.7895 | 1134.6248 | 1.4918 | 1473.0502 | 1.4917 | 1460.2549
1.5002 | 986.0075 | 1.5001 | 1174.3969 | 1.5003 | 1144.5028 | 1.5002 | 1491.2466 | 1.5001 | 1640.7849 | 1.3793 | 1424.7709 | 1.5003 | 1533.7633 | 1.8448 | 1145.8639 | 1.7788 | 1186.5532 | 1.5217 | 1394.1637 | 1.7616 | 1589.82 | 1.5725 | 1666.6956 | 1.8671 | 1252.1206 | 1.5879 | 1496.2438 | 1.5001 | 1599.7941 | 1.501 | 1380.0977 | 1.7192 | 1591.2814 | 1.5002 | 1668.0154 | 1.5003 | 1245.8182 | 1.5002 | 1567.3663 | 1.5003 | 1684.9626 | 1.5003 | 1369.8224 | 1.5003 | 1353.9199 | 2.0427 | 1357.4948 | 1.5002 | 1784.109 | 1.5001 | 1557.0522 | 1.5003 | 1203.7094 | 1.7978 | 1144.4011 | 1.5001 | 1482.1257 | 1.5002 | 1469.0032
1.5084 | 995.0225 | 1.5085 | 1183.4708 | 1.5085 | 1153.8284 | 1.5084 | 1500.856 | 1.5085 | 1650.4005 | 1.3876 | 1434.9161 | 1.5085 | 1543.8984 | 1.8531 | 1154.8027 | 1.7872 | 1196.4498 | 1.5299 | 1404.521 | 1.7699 | 1598.877 | 1.5807 | 1676.2728 | 1.8754 | 1261.5212 | 1.5962 | 1505.3098 | 1.5086 | 1609.0922 | 1.5093 | 1390.0746 | 1.7276 | 1600.4103 | 1.5084 | 1677.4476 | 1.5087 | 1255.0139 | 1.5087 | 1576.9725 | 1.5086 | 1694.4341 | 1.5085 | 1379.5429 | 1.5085 | 1363.791 | 2.051 | 1367.9226 | 1.5085 | 1793.6198 | 1.5085 | 1566.1566 | 1.5086 | 1212.8324 | 1.8063 | 1153.6094 | 1.5085 | 1491.3021 | 1.5086 | 1477.5116
1.5168 | 1003.6143 | 1.5168 | 1192.5134 | 1.5168 | 1163.7283 | 1.5169 | 1510.5559 | 1.5167 | 1660.2185 | 1.396 | 1445.0223 | 1.5168 | 1553.7809 | 1.8615 | 1163.6847 | 1.7954 | 1206.564 | 1.5382 | 1414.6883 | 1.7783 | 1607.6515 | 1.589 | 1685.9786 | 1.8837 | 1270.8024 | 1.6046 | 1514.1916 | 1.5169 | 1617.9811 | 1.5178 | 1399.9513 | 1.7359 | 1609.807 | 1.5168 | 1686.8554 | 1.517 | 1264.2135 | 1.5169 | 1586.2333 | 1.5168 | 1704.0801 | 1.5168 | 1389.7025 | 1.5168 | 1374.0236 | 2.0593 | 1378.015 | 1.5169 | 1802.7662 | 1.5169 | 1575.5106 | 1.5168 | 1221.8374 | 1.8146 | 1163.0653 | 1.5168 | 1500.1306 | 1.5169 | 1486.2022
1.5251 | 1012.4534 | 1.5252 | 1201.1291 | 1.5252 | 1173.2312 | 1.5252 | 1520.2707 | 1.5252 | 1669.9996 | 1.4042 | 1455.3179 | 1.5251 | 1563.8457 | 1.87 | 1172.646 | 1.8037 | 1216.7131 | 1.5466 | 1425.0455 | 1.7867 | 1616.6997 | 1.5974 | 1695.5059 | 1.8919 | 1280.1393 | 1.613 | 1522.9636 | 1.5252 | 1627.1238 | 1.5261 | 1409.6281 | 1.7442 | 1619.076 | 1.525 | 1696.8383 | 1.5254 | 1273.359 | 1.5252 | 1596.0022 | 1.5252 | 1713.3102 | 1.5251 | 1399.7737 | 1.5251 | 1384.2601 | 2.0676 | 1388.5322 | 1.5252 | 1811.9553 | 1.5251 | 1584.9889 | 1.5252 | 1230.4104 | 1.8229 | 1172.8943 | 1.5252 | 1508.8528 | 1.5251 | 1495.0378
1.5335 | 1021.4241 | 1.5335 | 1209.6356 | 1.5335 | 1183.0684 | 1.5335 | 1529.6679 | 1.5336 | 1679.6457 | 1.4127 | 1465.2673 | 1.5335 | 1573.876 | 1.8783 | 1181.3788 | 1.812 | 1226.6979 | 1.5549 | 1435.4548 | 1.7949 | 1625.4138 | 1.6057 | 1705.2236 | 1.9004 | 1289.5844 | 1.6211 | 1531.8356 | 1.5335 | 1636.1437 | 1.5343 | 1419.0594 | 1.7526 | 1627.9476 | 1.5335 | 1706.0006 | 1.5337 | 1282.1849 | 1.5335 | 1605.7617 | 1.5335 | 1722.8389 | 1.5334 | 1409.6349 | 1.5334 | 1394.7767 | 2.076 | 1398.8599 | 1.5335 | 1821.2751 | 1.5334 | 1594.3094 | 1.5334 | 1239.1838 | 1.8312 | 1182.2413 | 1.5335 | 1517.7466 | 1.5334 | 1503.5453
1.5419 | 1029.9379 | 1.5418 | 1218.6825 | 1.5419 | 1192.7769 | 1.5418 | 1539.3171 | 1.5418 | 1689.2305 | 1.421 | 1475.2543 | 1.5419 | 1584.1633 | 1.8865 | 1190.1528 | 1.8204 | 1237.1553 | 1.5634 | 1445.5961 | 1.8032 | 1634.5859 | 1.6142 | 1714.7886 | 1.9088 | 1298.9741 | 1.6295 | 1540.6931 | 1.5418 | 1645.7339 | 1.5426 | 1428.8344 | 1.761 | 1637.307 | 1.5419 | 1715.83 | 1.542 | 1291.2911 | 1.5418 | 1615.3672 | 1.5418 | 1732.5059 | 1.5419 | 1419.4225 | 1.5419 | 1404.8812 | 2.0842 | 1408.8776 | 1.5419 | 1830.373 | 1.5418 | 1604.0227 | 1.5418 | 1248.4965 | 1.8395 | 1191.7073 | 1.5417 | 1526.7689 | 1.5417 | 1512.3662
1.5501 | 1038.9241 | 1.5501 | 1227.6163 | 1.5502 | 1202.1331 | 1.5501 | 1548.8776 | 1.5501 | 1699.0792 | 1.4292 | 1485.3094 | 1.5502 | 1593.9432 | 1.8948 | 1199.0902 | 1.8289 | 1247.2905 | 1.5716 | 1455.5448 | 1.8116 | 1643.5999 | 1.6224 | 1723.8784 | 1.917 | 1308.272 | 1.6378 | 1550.0248 | 1.5501 | 1654.9275 | 1.5509 | 1438.9457 | 1.7691 | 1646.4318 | 1.5501 | 1725.0824 | 1.5504 | 1300.4911 | 1.5503 | 1624.8103 | 1.5502 | 1741.8674 | 1.5502 | 1429.1528 | 1.5502 | 1414.9883 | 2.0927 | 1418.951 | 1.5501 | 1839.5264 | 1.55 | 1613.2551 | 1.5502 | 1257.3822 | 1.8479 | 1201.2438 | 1.5501 | 1536.0889 | 1.5502 | 1520.9828
1.5584 | 1047.8318 | 1.5584 | 1236.4673 | 1.5585 | 1211.8503 | 1.5584 | 1558.4922 | 1.5585 | 1708.7854 | 1.4376 | 1495.553 | 1.5585 | 1603.6408 | 1.9031 | 1208.0385 | 1.8371 | 1257.3686 | 1.5799 | 1465.7281 | 1.8199 | 1652.812 | 1.6307 | 1733.709 | 1.9254 | 1317.7407 | 1.6462 | 1559.0217 | 1.5587 | 1663.9515 | 1.5594 | 1448.6309 | 1.7775 | 1655.6094 | 1.5584 | 1734.9401 | 1.5587 | 1309.6615 | 1.5586 | 1634.4287 | 1.5586 | 1750.9716 | 1.5584 | 1438.9971 | 1.5584 | 1425.1141 | 2.101 | 1429.0026 | 1.5586 | 1848.6871 | 1.5586 | 1622.5813 | 1.5585 | 1265.9453 | 1.8563 | 1210.7169 | 1.5583 | 1544.9145 | 1.5586 | 1529.4296
1.5668 | 1056.3671 | 1.5668 | 1245.5135 | 1.5668 | 1221.3643 | 1.5669 | 1568.099 | 1.5668 | 1718.6456 | 1.4459 | 1505.7502 | 1.5668 | 1613.9462 | 1.9116 | 1217.2379 | 1.8454 | 1267.4451 | 1.5882 | 1475.751 | 1.8284 | 1661.6694 | 1.6391 | 1743.0649 | 1.9336 | 1327.3037 | 1.6547 | 1567.8124 | 1.5669 | 1673.0994 | 1.5678 | 1458.1591 | 1.7859 | 1665.0254 | 1.5668 | 1744.6293 | 1.567 | 1318.745 | 1.5669 | 1643.8863 | 1.5668 | 1760.5031 | 1.5668 | 1448.9695 | 1.5668 | 1435.4501 | 2.1093 | 1439.0496 | 1.5669 | 1858.0118 | 1.5669 | 1631.6124 | 1.5668 | 1274.9 | 1.8645 | 1220.2529 | 1.5668 | 1553.5861 | 1.5668 | 1538.1536
1.5751 | 1065.4873 | 1.5752 | 1254.511 | 1.5752 | 1231.0249 | 1.5752 | 1577.7599 | 1.5753 | 1728.3206 | 1.4543 | 1515.9102 | 1.5751 | 1623.863 | 1.92 | 1226.0587 | 1.8537 | 1277.7141 | 1.5965 | 1486.2098 | 1.8366 | 1670.7059 | 1.6473 | 1752.6532 | 1.942 | 1337.0426 | 1.6629 | 1576.8026 | 1.5751 | 1682.4092 | 1.576 | 1468.021 | 1.7942 | 1674.4027 | 1.5751 | 1754.2639 | 1.5754 | 1327.8513 | 1.5752 | 1653.4456 | 1.5752 | 1769.7376 | 1.5751 | 1458.3832 | 1.5751 | 1445.7825 | 2.1176 | 1449.1149 | 1.5752 | 1866.8918 | 1.5751 | 1641.4135 | 1.5751 | 1283.7972 | 1.8729 | 1229.5552 | 1.5752 | 1562.1526 | 1.5752 | 1546.771
1.5836 | 1074.0724 | 1.5835 | 1262.9613 | 1.5835 | 1240.7992 | 1.5835 | 1587.1865 | 1.5835 | 1737.8872 | 1.4627 | 1526.1528 | 1.5836 | 1633.9043 | 1.9283 | 1235.0784 | 1.862 | 1287.772 | 1.605 | 1496.4744 | 1.8448 | 1679.5287 | 1.6558 | 1762.426 | 1.9505 | 1346.2443 | 1.6711 | 1585.6397 | 1.5835 | 1691.4706 | 1.5843 | 1477.5765 | 1.8027 | 1683.696 | 1.5836 | 1763.7034 | 1.5837 | 1336.8341 | 1.5835 | 1663.1864 | 1.5834 | 1779.3829 | 1.5835 | 1468.3818 | 1.5835 | 1455.5559 | 2.1259 | 1459.2533 | 1.5835 | 1876.1487 | 1.5834 | 1650.5829 | 1.5834 | 1292.6342 | 1.8812 | 1239.3457 | 1.5834 | 1571.4695 | 1.5834 | 1555.2221
1.5919 | 1082.8641 | 1.5917 | 1271.6716 | 1.5919 | 1250.4642 | 1.5919 | 1596.7266 | 1.5917 | 1747.4179 | 1.471 | 1536.1237 | 1.5919 | 1644.0662 | 1.9365 | 1244.1268 | 1.8704 | 1298.189 | 1.6133 | 1506.8049 | 1.8532 | 1688.3547 | 1.6641 | 1771.6084 | 1.9587 | 1355.3846 | 1.6796 | 1594.5532 | 1.5918 | 1700.6329 | 1.5926 | 1487.8379 | 1.8109 | 1692.7522 | 1.5919 | 1773.0731 | 1.592 | 1345.9137 | 1.5918 | 1673.0017 | 1.5919 | 1788.2808 | 1.5919 | 1478.0128 | 1.5919 | 1465.5975 | 2.1343 | 1469.0558 | 1.5918 | 1884.9749 | 1.5917 | 1659.931 | 1.5919 | 1301.3953 | 1.8895 | 1248.8818 | 1.5918 | 1580.3583 | 1.5918 | 1564.0902
1.6001 | 1091.3566 | 1.6002 | 1280.5776 | 1.6002 | 1259.8114 | 1.6001 | 1606.7012 | 1.6001 | 1757.2297 | 1.4792 | 1546.342 | 1.6001 | 1654.0226 | 1.9449 | 1253.2611 | 1.8789 | 1308.2628 | 1.6216 | 1516.7668 | 1.8615 | 1697.6464 | 1.6723 | 1781.0391 | 1.967 | 1365.1257 | 1.6878 | 1603.4015 | 1.6002 | 1709.8872 | 1.601 | 1497.564 | 1.8192 | 1701.9355 | 1.6001 | 1782.9042 | 1.6004 | 1355.1925 | 1.6003 | 1682.328 | 1.6002 | 1797.5455 | 1.6002 | 1487.6929 | 1.6001 | 1475.5769 | 2.1427 | 1478.7209 | 1.6001 | 1893.9087 | 1.6001 | 1669.7003 | 1.6002 | 1310.3815 | 1.8979 | 1258.5868 | 1.6001 | 1589.2639 | 1.6002 | 1572.793
1.6084 | 1100.3561 | 1.6084 | 1289.6869 | 1.6085 | 1269.6223 | 1.6085 | 1616.0363 | 1.6084 | 1766.985 | 1.4876 | 1556.5142 | 1.6085 | 1663.9858 | 1.9532 | 1262.5561 | 1.887 | 1318.3684 | 1.6299 | 1527.0095 | 1.87 | 1706.4407 | 1.6807 | 1790.793 | 1.9753 | 1374.2085 | 1.6963 | 1612.6477 | 1.6086 | 1718.6459 | 1.6095 | 1507.2601 | 1.8276 | 1711.0243 | 1.6085 | 1792.4586 | 1.6086 | 1364.1351 | 1.6086 | 1691.8942 | 1.6085 | 1806.6772 | 1.6084 | 1497.4961 | 1.6084 | 1485.7202 | 2.151 | 1488.7891 | 1.6086 | 1903.0845 | 1.6085 | 1679.0526 | 1.6084 | 1319.142 | 1.9062 | 1268.2041 | 1.6084 | 1598.1992 | 1.6085 | 1581.0054
1.6167 | 1109.2468 | 1.6169 | 1298.5166 | 1.6168 | 1279.0559 | 1.6169 | 1625.6095 | 1.6169 | 1776.5331 | 1.4959 | 1566.5007 | 1.6168 | 1674.3321 | 1.9616 | 1271.2672 | 1.8954 | 1328.5282 | 1.6382 | 1537.3811 | 1.8784 | 1715.4158 | 1.689 | 1800.5575 | 1.9836 | 1383.7749 | 1.7046 | 1621.439 | 1.6168 | 1727.7213 | 1.6177 | 1516.796 | 1.8359 | 1720.229 | 1.6167 | 1802.1405 | 1.6171 | 1373.3328 | 1.6168 | 1701.392 | 1.6169 | 1815.9213 | 1.6168 | 1507.5706 | 1.6168 | 1495.9453 | 2.1593 | 1498.8628 | 1.6169 | 1912.0272 | 1.6168 | 1687.9946 | 1.6168 | 1327.9376 | 1.9145 | 1277.4164 | 1.6168 | 1606.8978 | 1.6168 | 1589.6049
1.6251 | 1117.8579 | 1.6252 | 1307.2256 | 1.6251 | 1289.0012 | 1.6251 | 1635.1901 | 1.6253 | 1785.9971 | 1.5043 | 1576.7147 | 1.6251 | 1684.3999 | 1.97 | 1280.1596 | 1.9037 | 1338.7302 | 1.6465 | 1547.6803 | 1.8865 | 1724.0607 | 1.6974 | 1810.0007 | 1.9921 | 1393.452 | 1.7128 | 1630.3843 | 1.6251 | 1737.0498 | 1.626 | 1526.3712 | 1.8444 | 1729.1843 | 1.6252 | 1811.7124 | 1.6255 | 1382.3361 | 1.6252 | 1710.8556 | 1.6251 | 1825.2329 | 1.6251 | 1517.2236 | 1.6251 | 1506.1345 | 2.1676 | 1508.7695 | 1.6251 | 1920.7929 | 1.625 | 1697.3408 | 1.625 | 1336.567 | 1.9229 | 1286.9847 | 1.6251 | 1615.7966 | 1.6251 | 1598.4957
1.6336 | 1126.697 | 1.6335 | 1315.9656 | 1.6336 | 1298.2706 | 1.6335 | 1644.8831 | 1.6335 | 1795.7252 | 1.5126 | 1586.4426 | 1.6336 | 1693.948 | 1.9782 | 1289.3922 | 1.9121 | 1349.0001 | 1.655 | 1557.7274 | 1.8949 | 1733.0245 | 1.7059 | 1819.1256 | 2.0004 | 1402.7222 | 1.7212 | 1639.1038 | 1.6335 | 1746.0584 | 1.6344 | 1536.1707 | 1.8527 | 1738.4746 | 1.6336 | 1821.1454 | 1.6337 | 1391.5031 | 1.6335 | 1720.567 | 1.6336 | 1834.1985 | 1.6337 | 1526.8264 | 1.6336 | 1516.0129 | 2.1759 | 1518.9334 | 1.6335 | 1929.9061 | 1.6335 | 1706.7633 | 1.6335 | 1345.824 | 1.9311 | 1296.9205 | 1.6334 | 1624.9445 | 1.6334 | 1607.1951
1.6418 | 1135.5266 | 1.6418 | 1324.665 | 1.6419 | 1307.9639 | 1.6418 | 1654.3582 | 1.6418 | 1805.5391 | 1.521 | 1596.8086 | 1.6419 | 1704.0802 | 1.9865 | 1298.4159 | 1.9206 | 1359.1597 | 1.6633 | 1567.8348 | 1.9032 | 1742.1766 | 1.7141 | 1828.7039 | 2.0086 | 1412.1514 | 1.7295 | 1648.353 | 1.6418 | 1755.2192 | 1.6426 | 1546.2791 | 1.8609 | 1747.5614 | 1.6418 | 1830.8892 | 1.642 | 1400.7383 | 1.642 | 1730.1633 | 1.6419 | 1843.3154 | 1.6419 | 1536.3525 | 1.6418 | 1525.772 | 2.1844 | 1528.2648 | 1.6418 | 1938.6258 | 1.6418 | 1716.3049 | 1.6419 | 1354.4044 | 1.9396 | 1306.4213 | 1.6418 | 1633.9418 | 1.6419 | 1615.6063
1.6501 | 1144.3168 | 1.6501 | 1333.6645 | 1.6502 | 1317.4642 | 1.6502 | 1664.0942 | 1.6501 | 1815.1841 | 1.5294 | 1606.9282 | 1.6501 | 1714.0615 | 1.9948 | 1307.6103 | 1.9288 | 1369.2885 | 1.6715 | 1578.2045 | 1.9116 | 1750.8971 | 1.7224 | 1838.0801 | 2.017 | 1421.2528 | 1.7379 | 1657.1697 | 1.6503 | 1764.1592 | 1.6511 | 1555.9473 | 1.8693 | 1756.5293 | 1.6501 | 1840.1516 | 1.6504 | 1409.9109 | 1.6503 | 1739.7233 | 1.6502 | 1852.4221 | 1.6501 | 1546.066 | 1.6501 | 1535.9578 | 2.1927 | 1537.9689 | 1.6502 | 1947.4853 | 1.6503 | 1725.7419 | 1.6502 | 1363.3187 | 1.948 | 1315.6659 | 1.65 | 1642.7683 | 1.6502 | 1624.1932
1.6584 | 1153.1279 | 1.6585 | 1342.4675 | 1.6585 | 1327.152 | 1.6586 | 1673.57 | 1.6585 | 1824.8323 | 1.5375 | 1617.1333 | 1.6585 | 1723.9126 | 2.0032 | 1316.7152 | 1.937 | 1379.3279 | 1.6799 | 1588.3385 | 1.9201 | 1760.0196 | 1.7308 | 1847.4546 | 2.0252 | 1431.1184 | 1.7463 | 1665.9847 | 1.6585 | 1773.0398 | 1.6594 | 1565.3727 | 1.8776 | 1765.8921 | 1.6584 | 1850.012 | 1.6587 | 1419.1819 | 1.6585 | 1749.2582 | 1.6585 | 1861.6528 | 1.6585 | 1555.6486 | 1.6585 | 1545.803 | 2.2009 | 1547.8923 | 1.6586 | 1956.2859 | 1.6585 | 1734.8115 | 1.6585 | 1372.3484 | 1.9562 | 1325.2964 | 1.6585 | 1651.4391 | 1.6584 | 1632.5367
1.6668 | 1162.1066 | 1.6669 | 1351.2209 | 1.6668 | 1336.8042 | 1.6669 | 1683.0448 | 1.6669 | 1834.291 | 1.5459 | 1626.8816 | 1.6668 | 1734.1947 | 2.0116 | 1325.7644 | 1.9454 | 1389.6593 | 1.6882 | 1598.6804 | 1.9283 | 1768.6288 | 1.739 | 1857.2789 | 2.0337 | 1440.1925 | 1.7546 | 1674.8908 | 1.6668 | 1782.1363 | 1.6677 | 1575.2039 | 1.8859 | 1775.0809 | 1.6668 | 1859.3147 | 1.6671 | 1427.8658 | 1.6669 | 1758.5674 | 1.6669 | 1870.5974 | 1.6668 | 1565.3658 | 1.6667 | 1555.894 | 2.2093 | 1557.2664 | 1.6669 | 1965.0071 | 1.6668 | 1744.2739 | 1.6667 | 1381.1454 | 1.9645 | 1334.8477 | 1.6669 | 1660.3201 | 1.6668 | 1641.0721
1.6752 | 1170.729 | 1.6752 | 1359.8873 | 1.6751 | 1346.5052 | 1.6752 | 1692.2709 | 1.6752 | 1843.9491 | 1.5543 | 1636.8457 | 1.6753 | 1744.2148 | 2.0199 | 1334.9548 | 1.9537 | 1400.1561 | 1.6967 | 1608.6355 | 1.9365 | 1777.5388 | 1.7474 | 1866.4871 | 2.0421 | 1449.7904 | 1.7628 | 1684.0305 | 1.6752 | 1791.2593 | 1.676 | 1584.9845 | 1.8943 | 1784.0521 | 1.6752 | 1868.8689 | 1.6754 | 1437.0378 | 1.6751 | 1768.4233 | 1.6751 | 1879.7146 | 1.6752 | 1575.1898 | 1.6752 | 1565.8318 | 2.2176 | 1567.0764 | 1.6752 | 1973.7594 | 1.6751 | 1753.7388 | 1.6751 | 1390.0292 | 1.9729 | 1344.4586 | 1.6751 | 1669.3298 | 1.6751 | 1649.7466
1.6835 | 1179.6425 | 1.6834 | 1368.9856 | 1.6836 | 1356.1173 | 1.6835 | 1702.0544 | 1.6834 | 1853.3751 | 1.5626 | 1646.8927 | 1.6836 | 1754.0449 | 2.0281 | 1344.0458 | 1.9622 | 1410.2842 | 1.705 | 1618.834 | 1.9449 | 1786.3438 | 1.7558 | 1876.1888 | 2.0504 | 1459.2052 | 1.7712 | 1692.8041 | 1.6834 | 1800.2455 | 1.6843 | 1594.4976 | 1.9026 | 1792.762 | 1.6835 | 1878.2393 | 1.6837 | 1446.1487 | 1.6836 | 1778.0951 | 1.6836 | 1888.5764 | 1.6836 | 1584.4121 | 1.6835 | 1575.3762 | 2.226 | 1577.2816 | 1.6835 | 1982.3912 | 1.6834 | 1762.8226 | 1.6836 | 1399.3506 | 1.9812 | 1353.875 | 1.6834 | 1678.0736 | 1.6835 | 1658.1471
1.6918 | 1188.5175 | 1.6918 | 1377.7799 | 1.6918 | 1365.5914 | 1.6918 | 1711.6891 | 1.6918 | 1863.0811 | 1.5709 | 1656.8287 | 1.6918 | 1763.921 | 2.0366 | 1353.4211 | 1.9705 | 1420.5151 | 1.7133 | 1628.9473 | 1.9533 | 1795.4552 | 1.764 | 1885.4097 | 2.0586 | 1468.3507 | 1.7795 | 1701.9168 | 1.692 | 1809.2694 | 1.6926 | 1604.4766 | 1.9109 | 1802.1206 | 1.6917 | 1887.7425 | 1.6921 | 1454.9329 | 1.692 | 1787.541 | 1.6919 | 1897.4 | 1.6918 | 1594.2216 | 1.6917 | 1585.5207 | 2.2344 | 1586.8235 | 1.6918 | 1991.3005 | 1.6918 | 1771.9066 | 1.6919 | 1407.9491 | 1.9896 | 1363.504 | 1.6917 | 1687.3242 | 1.6919 | 1666.813
1.7001 | 1197.1349 | 1.7 | 1386.6239 | 1.7001 | 1375.521 | 1.7003 | 1721.1378 | 1.7001 | 1872.5193 | 1.5793 | 1666.9434 | 1.7002 | 1774.0773 | 2.0448 | 1362.4447 | 1.9788 | 1430.8767 | 1.7216 | 1639.121 | 1.9617 | 1804.5024 | 1.7724 | 1894.9294 | 2.067 | 1478.1211 | 1.788 | 1710.7108 | 1.7003 | 1818.2471 | 1.7011 | 1614.0913 | 1.9192 | 1811.3503 | 1.7001 | 1897.2564 | 1.7003 | 1464.0989 | 1.7002 | 1797.067 | 1.7001 | 1905.9404 | 1.7001 | 1603.4863 | 1.7001 | 1595.1284 | 2.2427 | 1596.3806 | 1.7003 | 1999.8323 | 1.7002 | 1781.4725 | 1.7 | 1416.9404 | 1.9979 | 1373.053 | 1.7001 | 1695.7207 | 1.7001 | 1675.3079
1.7084 | 1206.1194 | 1.7086 | 1395.5055 | 1.7085 | 1385.1404 | 1.7086 | 1730.3329 | 1.7086 | 1881.949 | 1.5875 | 1676.9042 | 1.7085 | 1783.8634 | 2.0533 | 1371.5735 | 1.987 | 1441.0294 | 1.7299 | 1649.3579 | 1.97 | 1812.9446 | 1.7807 | 1904.3014 | 2.0753 | 1487.6177 | 1.7962 | 1719.5225 | 1.7085 | 1827.1334 | 1.7094 | 1623.5536 | 1.9275 | 1820.2216 | 1.7083 | 1906.8821 | 1.7088 | 1473.324 | 1.7085 | 1806.5272 | 1.7086 | 1914.9437 | 1.7085 | 1613.2128 | 1.7085 | 1605.1205 | 2.251 | 1605.7302 | 1.7086 | 2008.5865 | 1.7085 | 1790.8182 | 1.7085 | 1425.8054 | 2.0062 | 1382.5974 | 1.7086 | 1704.6383 | 1.7085 | 1683.6591
1.7169 | 1214.968 | 1.7169 | 1404.1871 | 1.7168 | 1394.7109 | 1.7168 | 1739.996 | 1.7169 | 1891.4128 | 1.596 | 1687.1542 | 1.7169 | 1793.884 | 2.0616 | 1380.5996 | 1.9954 | 1451.2634 | 1.7383 | 1659.8416 | 1.9782 | 1821.8831 | 1.7891 | 1913.6075 | 2.0838 | 1496.8563 | 1.8045 | 1728.113 | 1.7168 | 1836.0974 | 1.7176 | 1633.2842 | 1.936 | 1829.4374 | 1.7169 | 1916.2756 | 1.7171 | 1482.0349 | 1.7169 | 1815.8938 | 1.7168 | 1923.9968 | 1.7168 | 1622.749 | 1.7168 | 1615.2324 | 2.2593 | 1615.2544 | 1.7169 | 2016.9995 | 1.7167 | 1799.6814 | 1.7167 | 1434.5486 | 2.0145 | 1391.9725 | 1.7168 | 1713.1649 | 1.7167 | 1692.2806
1.7253 | 1223.4985 | 1.7251 | 1413.1935 | 1.7253 | 1404.5836 | 1.7252 | 1749.5676 | 1.725 | 1900.9846 | 1.6044 | 1696.8964 | 1.7253 | 1803.7802 | 2.0698 | 1389.6731 | 2.0037 | 1461.3951 | 1.7467 | 1669.6075 | 1.9866 | 1830.8695 | 1.7975 | 1923.3041 | 2.0921 | 1506.2208 | 1.8129 | 1737.1924 | 1.7251 | 1845.3189 | 1.726 | 1642.8675 | 1.9443 | 1838.2575 | 1.7252 | 1925.6614 | 1.7254 | 1491.1624 | 1.7252 | 1825.6753 | 1.7252 | 1932.9015 | 1.7253 | 1632.0778 | 1.7253 | 1624.7863 | 2.2676 | 1625.099 | 1.7252 | 2025.3549 | 1.725 | 1809.3251 | 1.7252 | 1443.6144 | 2.0227 | 1401.6571 | 1.725 | 1721.9171 | 1.725 | 1701.2524
1.7335 | 1232.5687 | 1.7335 | 1422.1881 | 1.7336 | 1413.8627 | 1.7334 | 1759.07 | 1.7335 | 1910.1841 | 1.6126 | 1706.7924 | 1.7336 | 1813.5306 | 2.0782 | 1398.9979 | 2.0121 | 1471.5914 | 1.755 | 1679.6036 | 1.9949 | 1839.4664 | 1.8057 | 1932.6147 | 2.1003 | 1515.9905 | 1.8212 | 1746.1997 | 1.7335 | 1854.4392 | 1.7343 | 1652.7483 | 1.9525 | 1847.0552 | 1.7334 | 1935.1698 | 1.7337 | 1500.4708 | 1.7336 | 1835.0343 | 1.7336 | 1941.4779 | 1.7335 | 1641.4578 | 1.7335 | 1634.5533 | 2.2761 | 1634.5372 | 1.7334 | 2034.2732 | 1.7334 | 1818.631 | 1.7336 | 1452.3141 | 2.0313 | 1411.4418 | 1.7335 | 1731.0538 | 1.7336 | 1709.3745
1.7418 | 1241.3396 | 1.7418 | 1430.8838 | 1.7418 | 1423.7017 | 1.7418 | 1768.5656 | 1.7418 | 1919.6204 | 1.621 | 1716.6631 | 1.7418 | 1823.7115 | 2.0865 | 1408.5201 | 2.0204 | 1481.762 | 1.7632 | 1689.7579 | 2.0033 | 1848.2707 | 1.814 | 1941.8447 | 2.1087 | 1525.3323 | 1.8296 | 1755.1588 | 1.7419 | 1863.3802 | 1.7428 | 1662.8608 | 1.961 | 1856.043 | 1.7418 | 1944.5662 | 1.742 | 1509.1675 | 1.742 | 1844.3358 | 1.7418 | 1950.2532 | 1.7418 | 1650.8135 | 1.7418 | 1644.1067 | 2.2843 | 1644.0593 | 1.7419 | 2042.6493 | 1.7418 | 1827.9175 | 1.7418 | 1460.8788 | 2.0396 | 1420.8296 | 1.7417 | 1739.8221 | 1.7419 | 1718.0173
1.7501 | 1250.2701 | 1.7502 | 1440.0023 | 1.7502 | 1433.3182 | 1.7502 | 1778.0724 | 1.7502 | 1929.2466 | 1.6292 | 1726.7212 | 1.7501 | 1833.2618 | 2.0949 | 1417.5582 | 2.0287 | 1491.7137 | 1.7716 | 1699.9464 | 2.0117 | 1856.9448 | 1.8224 | 1951.5315 | 2.1169 | 1534.9282 | 1.838 | 1763.7915 | 1.7502 | 1872.3414 | 1.7511 | 1672.1258 | 1.9692 | 1865.2459 | 1.75 | 1954.064 | 1.7503 | 1518.4028 | 1.7502 | 1854.174 | 1.7502 | 1958.8729 | 1.7502 | 1659.92 | 1.7502 | 1653.8699 | 2.2926 | 1653.4228 | 1.7502 | 2051.0398 | 1.7501 | 1836.9818 | 1.7501 | 1470.0836 | 2.0479 | 1430.5227 | 1.7502 | 1748.391 | 1.7501 | 1726.5604
1.7584 | 1259.2356 | 1.7586 | 1448.5769 | 1.7585 | 1442.8906 | 1.7585 | 1787.3179 | 1.7586 | 1938.4788 | 1.6376 | 1737.0604 | 1.7584 | 1843.2771 | 2.1033 | 1426.8223 | 2.0371 | 1502.2487 | 1.7799 | 1710.0158 | 2.0199 | 1865.7843 | 1.8307 | 1960.9232 | 2.1254 | 1544.3453 | 1.8462 | 1772.6385 | 1.7584 | 1881.2909 | 1.7593 | 1681.7671 | 1.9776 | 1874.1653 | 1.7584 | 1963.3882 | 1.7588 | 1527.2897 | 1.7586 | 1863.2721 | 1.7585 | 1967.5842 | 1.7585 | 1669.6083 | 1.7584 | 1663.641 | 2.3009 | 1663.0061 | 1.7585 | 2059.1462 | 1.7584 | 1846.2709 | 1.7584 | 1478.7571 | 2.0562 | 1440.0729 | 1.7585 | 1757.2164 | 1.7584 | 1734.6942
1.7669 | 1267.6243 | 1.7668 | 1457.3495 | 1.7668 | 1452.3766 | 1.7668 | 1796.9517 | 1.7668 | 1947.5801 | 1.646 | 1746.8408 | 1.767 | 1853.2849 | 2.1115 | 1435.8308 | 2.0454 | 1512.6265 | 1.7883 | 1719.9578 | 2.0282 | 1874.6393 | 1.8392 | 1970.0885 | 2.1338 | 1553.6939 | 1.8545 | 1781.4794 | 1.7668 | 1890.4214 | 1.7676 | 1691.4631 | 1.986 | 1882.9159 | 1.7669 | 1972.6979 | 1.7671 | 1536.2356 | 1.7668 | 1872.8419 | 1.7668 | 1976.4154 | 1.767 | 1679.083 | 1.7669 | 1673.4379 | 2.3091 | 1672.3252 | 1.7669 | 2067.4512 | 1.7668 | 1855.5924 | 1.7668 | 1487.9443 | 2.0645 | 1449.1945 | 1.7667 | 1765.8422 | 1.7667 | 1743.6137
1.7752 | 1276.5153 | 1.7751 | 1465.9722 | 1.7752 | 1461.9773 | 1.7751 | 1806.4501 | 1.7751 | 1957.1556 | 1.6543 | 1756.7534 | 1.7753 | 1863.1454 | 2.1198 | 1445.2443 | 2.0538 | 1522.4818 | 1.7966 | 1730.0778 | 2.0366 | 1883.2739 | 1.8475 | 1979.5192 | 2.142 | 1563.1457 | 1.8628 | 1790.652 | 1.7751 | 1899.2798 | 1.7759 | 1701.4536 | 1.9942 | 1891.8043 | 1.7751 | 1981.994 | 1.7753 | 1545.2096 | 1.7752 | 1882.6768 | 1.7752 | 1985.163 | 1.7752 | 1688.1506 | 1.7752 | 1683.0831 | 2.3177 | 1681.9265 | 1.7751 | 2075.8623 | 1.775 | 1864.9789 | 1.7752 | 1496.5624 | 2.0728 | 1459.2449 | 1.7751 | 1774.658 | 1.7752 | 1751.8816
1.7834 | 1285.3198 | 1.7835 | 1474.9395 | 1.7835 | 1471.6103 | 1.7834 | 1816.0088 | 1.7835 | 1966.2876 | 1.6626 | 1766.5695 | 1.7834 | 1872.8053 | 2.1282 | 1454.3993 | 2.0622 | 1532.6353 | 1.8049 | 1740.226 | 2.0449 | 1892.2189 | 1.8557 | 1988.9485 | 2.1504 | 1572.4443 | 1.8712 | 1799.4048 | 1.7837 | 1908.1834 | 1.7843 | 1710.6969 | 2.0026 | 1900.57 | 1.7834 | 1991.4896 | 1.7837 | 1554.2477 | 1.7837 | 1891.7705 | 1.7835 | 1993.2615 | 1.7834 | 1697.4595 | 1.7834 | 1692.4058 | 2.326 | 1691.0284 | 1.7835 | 2083.8501 | 1.7835 | 1874.2969 | 1.7835 | 1505.4812 | 2.0813 | 1468.5093 | 1.7834 | 1783.4663 | 1.7835 | 1760.1635
1.7918 | 1294.2921 | 1.7917 | 1483.7647 | 1.7918 | 1481.1642 | 1.7919 | 1825.6103 | 1.7917 | 1975.9858 | 1.6709 | 1776.6416 | 1.7918 | 1882.6047 | 2.1365 | 1463.8154 | 2.0704 | 1542.6846 | 1.8132 | 1750.4054 | 2.0533 | 1900.8321 | 1.8641 | 1998.1255 | 2.1587 | 1581.7184 | 1.8797 | 1808.3231 | 1.7919 | 1917.0861 | 1.7928 | 1720.397 | 2.0109 | 1909.5579 | 1.7918 | 2001.1063 | 1.792 | 1563.16 | 1.7919 | 1901.0259 | 1.7918 | 2001.765 | 1.7918 | 1706.6017 | 1.7918 | 1701.8994 | 2.3343 | 1700.3131 | 1.792 | 2092.1426 | 1.7919 | 1883.4027 | 1.7917 | 1514.4241 | 2.0896 | 1477.9114 | 1.7917 | 1792.2672 | 1.7918 | 1769.0291
1.8 | 1302.8787 | 1.8003 | 1492.6581 | 1.8002 | 1490.5302 | 1.8003 | 1834.9138 | 1.8002 | 1984.9386 | 1.6792 | 1786.5173 | 1.8 | 1892.4373 | 2.145 | 1472.9465 | 2.0787 | 1552.8674 | 1.8216 | 1760.5559 | 2.0616 | 1909.6392 | 1.8723 | 2007.6885 | 2.167 | 1591.3156 | 1.8879 | 1817.1285 | 1.8002 | 1926.1663 | 1.8011 | 1730.1174 | 2.0192 | 1918.4889 | 1.8 | 2010.4028 | 1.8005 | 1572.1976 | 1.8002 | 1910.4226 | 1.8002 | 2010.4708 | 1.8002 | 1716.0419 | 1.8001 | 1711.7722 | 2.3426 | 1709.587 | 1.8002 | 2100.1072 | 1.8 | 1892.7452 | 1.8001 | 1523.0558 | 2.0979 | 1487.5979 | 1.8002 | 1800.3751 | 1.8002 | 1777.2264
1.8085 | 1311.8623 | 1.8085 | 1501.3451 | 1.8084 | 1500.3779 | 1.8085 | 1844.3928 | 1.8085 | 1994.3496 | 1.6877 | 1796.6958 | 1.8086 | 1902.3673 | 2.1532 | 1482.0842 | 2.087 | 1563.1588 | 1.8299 | 1770.541 | 2.0698 | 1918.0828 | 1.8808 | 2017.12 | 2.1754 | 1600.5923 | 1.8962 | 1826.0094 | 1.8085 | 1935.087 | 1.8092 | 1739.8297 | 2.0277 | 1927.373 | 1.8086 | 2019.7878 | 1.8088 | 1581.2078 | 1.8085 | 1919.7963 | 1.8084 | 2018.9946 | 1.8085 | 1725.0424 | 1.8084 | 1721.1868 | 2.3509 | 1718.7328 | 1.8085 | 2108.5147 | 1.8084 | 1901.7335 | 1.8084 | 1531.8203 | 2.1062 | 1497.1599 | 1.8085 | 1809.1408 | 1.8084 | 1785.5223
1.8169 | 1320.4028 | 1.8168 | 1510.0247 | 1.8169 | 1509.6022 | 1.8169 | 1853.7991 | 1.8168 | 2003.4237 | 1.696 | 1806.2863 | 1.817 | 1911.9908 | 2.1615 | 1491.2139 | 2.0954 | 1573.511 | 1.8384 | 1780.6442 | 2.0782 | 1927.0002 | 1.8891 | 2026.0254 | 2.1838 | 1610.105 | 1.9046 | 1834.9735 | 1.8168 | 1944.0239 | 1.8177 | 1749.7268 | 2.0359 | 1936.0133 | 1.8169 | 2029.0502 | 1.817 | 1589.9226 | 1.8168 | 1929.5054 | 1.8169 | 2027.2494 | 1.817 | 1734.6978 | 1.8169 | 1730.63 | 2.3593 | 1728.2324 | 1.8168 | 2116.8982 | 1.8168 | 1911.0851 | 1.8169 | 1541.0278 | 2.1145 | 1506.9714 | 1.8168 | 1817.936 | 1.8168 | 1794.3186
1.8252 | 1329.3538 | 1.8252 | 1518.7895 | 1.8252 | 1519.3601 | 1.8251 | 1863.2687 | 1.8252 | 2012.7589 | 1.7042 | 1816.4182 | 1.8252 | 1921.9816 | 2.1699 | 1500.807 | 2.1038 | 1583.552 | 1.8466 | 1790.5491 | 2.0865 | 1935.7734 | 1.8973 | 2035.6775 | 2.192 | 1619.4709 | 1.9129 | 1844.0715 | 1.8252 | 1952.8588 | 1.8259 | 1759.306 | 2.0442 | 1944.9169 | 1.8251 | 2038.8856 | 1.8254 | 1599.0395 | 1.8253 | 1938.4298 | 1.8252 | 2035.8208 | 1.8252 | 1743.7338 | 1.8251 | 1739.9196 | 2.3678 | 1737.3626 | 1.8251 | 2124.8213 | 1.8251 | 1920.4335 | 1.8253 | 1549.6785 | 2.1229 | 1516.4683 | 1.8251 | 1826.6305 | 1.8252 | 1802.5605
1.8334 | 1337.796 | 1.8334 | 1527.6703 | 1.8335 | 1528.7905 | 1.8335 | 1872.8799 | 1.8334 | 2021.9781 | 1.7126 | 1826.1815 | 1.8335 | 1931.6335 | 2.1782 | 1510.1392 | 2.1121 | 1593.7571 | 1.8549 | 1800.7588 | 2.095 | 1944.4073 | 1.9057 | 2045.1103 | 2.2003 | 1628.7334 | 1.9213 | 1852.9841 | 1.8336 | 1961.9547 | 1.8344 | 1768.8585 | 2.0526 | 1953.6262 | 1.8334 | 2048.2715 | 1.8336 | 1607.9842 | 1.8336 | 1948.1529 | 1.8335 | 2044.1743 | 1.8334 | 1752.835 | 1.8334 | 1749.3758 | 2.3761 | 1746.6891 | 1.8336 | 2132.9102 | 1.8335 | 1929.7552 | 1.8334 | 1558.1325 | 2.1313 | 1525.7583 | 1.8334 | 1835.269 | 1.8335 | 1810.8413
1.8417 | 1346.9081 | 1.8418 | 1536.5024 | 1.8419 | 1538.4642 | 1.8419 | 1881.9087 | 1.8418 | 2031.4121 | 1.7209 | 1836.058 | 1.8418 | 1941.4998 | 2.1866 | 1519.3173 | 2.1204 | 1604.151 | 1.8633 | 1810.7508 | 2.1033 | 1952.8677 | 1.9141 | 2054.6257 | 2.2086 | 1638.3746 | 1.9296 | 1861.7047 | 1.8419 | 1970.4125 | 1.8428 | 1778.3946 | 2.0608 | 1962.2185 | 1.8417 | 2057.5667 | 1.842 | 1616.8555 | 1.8418 | 1957.0812 | 1.8418 | 2052.6819 | 1.8418 | 1762.0346 | 1.8418 | 1758.6696 | 2.3843 | 1755.7434 | 1.8419 | 2140.773 | 1.8418 | 1939.1205 | 1.8418 | 1567.116 | 2.1395 | 1535.3196 | 1.8418 | 1843.7465 | 1.8417 | 1819.2665
1.8501 | 1355.8248 | 1.8502 | 1545.269 | 1.8501 | 1547.8719 | 1.8502 | 1891.3109 | 1.8502 | 2040.5652 | 1.7293 | 1846.2454 | 1.8501 | 1951.2577 | 2.195 | 1528.5603 | 2.1288 | 1614.1908 | 1.8715 | 1821.0162 | 2.1116 | 1961.1465 | 1.9224 | 2063.6809 | 2.217 | 1647.5686 | 1.9378 | 1870.6854 | 1.8501 | 1979.6401 | 1.851 | 1788.0897 | 2.0693 | 1971.2428 | 1.8501 | 2066.7683 | 1.8505 | 1625.7598 | 1.8502 | 1966.3093 | 1.8502 | 2060.9453 | 1.8501 | 1770.9464 | 1.85 | 1768.1138 | 2.3927 | 1764.9225 | 1.8501 | 2148.8738 | 1.8501 | 1948.2498 | 1.85 | 1576.025 | 2.1479 | 1544.824 | 1.8502 | 1852.3177 | 1.8501 | 1827.667
1.8586 | 1364.4141 | 1.8585 | 1553.9416 | 1.8584 | 1557.3971 | 1.8585 | 1900.4727 | 1.8584 | 2049.3235 | 1.7377 | 1856.0248 | 1.8587 | 1960.7506 | 2.2031 | 1537.9093 | 2.1371 | 1624.6036 | 1.88 | 1830.8981 | 2.1198 | 1969.766 | 1.9308 | 2072.9092 | 2.2255 | 1657.0573 | 1.9462 | 1879.4031 | 1.8585 | 1988.3763 | 1.8594 | 1797.2904 | 2.0777 | 1979.6301 | 1.8585 | 2076.1733 | 1.8587 | 1634.2839 | 1.8584 | 1975.7949 | 1.8585 | 2069.1067 | 1.8586 | 1779.8361 | 1.8585 | 1777.4581 | 2.4009 | 1773.8926 | 1.8585 | 2156.7312 | 1.8585 | 1957.3622 | 1.8584 | 1584.8967 | 2.1561 | 1554.3951 | 1.8584 | 1861.0314 | 1.8583 | 1835.7891
1.8669 | 1373.212 | 1.8668 | 1562.8597 | 1.8669 | 1566.9625 | 1.8668 | 1909.8715 | 1.8667 | 2058.4819 | 1.7459 | 1865.7136 | 1.8669 | 1970.3829 | 2.2115 | 1546.9226 | 2.1455 | 1634.7317 | 1.8883 | 1840.749 | 2.1283 | 1978.4546 | 1.9391 | 2082.3091 | 2.2337 | 1666.4579 | 1.9546 | 1888.3102 | 1.8668 | 1997.2877 | 1.8677 | 1807.0846 | 2.0859 | 1988.2502 | 1.8669 | 2085.3765 | 1.867 | 1643.1827 | 1.8669 | 1985.1284 | 1.8669 | 2077.4634 | 1.867 | 1788.9889 | 1.8669 | 1786.9804 | 2.4094 | 1782.9017 | 1.8667 | 2164.8533 | 1.8667 | 1966.3943 | 1.8669 | 1593.4865 | 2.1646 | 1563.9673 | 1.8667 | 1869.6013 | 1.8669 | 1844.1852
1.8751 | 1381.783 | 1.8751 | 1571.6437 | 1.8752 | 1576.5277 | 1.8751 | 1919.6169 | 1.8751 | 2067.781 | 1.7543 | 1875.9691 | 1.8752 | 1980.2123 | 2.2198 | 1556.2231 | 2.1538 | 1644.6649 | 1.8965 | 1850.8672 | 2.1366 | 1987.3146 | 1.9474 | 2091.4441 | 2.242 | 1675.9205 | 1.9629 | 1897.1881 | 1.8753 | 2006.1082 | 1.876 | 1816.7649 | 2.0942 | 1996.6207 | 1.8751 | 2094.5659 | 1.8754 | 1643.4961 | 1.8753 | 1994.2611 | 1.8752 | 2085.4661 | 1.8752 | 1797.6388 | 1.8751 | 1796.2332 | 2.4177 | 1791.7327 | 1.8752 | 2172.5071 | 1.8752 | 1975.5867 | 1.8752 | 1602.3688 | 2.173 | 1573.704 | 1.8751 | 1878.1239 | 1.8752 | 1852.6144
1.8834 | 1390.8799 | 1.8835 | 1580.343 | 1.8835 | 1585.7822 | 1.8836 | 1928.6417 | 1.8834 | 2076.9898 | 1.7626 | 1885.6202 | 1.8835 | 1989.5024 | 2.2281 | 1565.4088 | 2.162 | 1654.8328 | 1.9049 | 1860.7618 | 2.1451 | 1995.5096 | 1.9558 | 2100.8774 | 2.2503 | 1685.2885 | 1.9713 | 1906.2323 | 1.8836 | 2014.5176 | 1.8844 | 1826.1936 | 2.1026 | 2005.344 | 1.8834 | 2103.9333 | 1.8837 | 1629.5287 | 1.8835 | 2003.455 | 1.8835 | 2093.6631 | 1.8835 | 1806.4635 | 1.8835 | 1805.6329 | 2.4259 | 1800.8983 | 1.8836 | 2180.5171 | 1.8835 | 1984.9205 | 1.8834 | 1610.9445 | 2.1812 | 1582.7023 | 1.8835 | 1886.8332 | 1.8834 | 1860.8147
1.8917 | 1399.9817 | 1.8919 | 1588.9707 | 1.8919 | 1595.4853 | 1.8919 | 1937.9126 | 1.8919 | 2086.228 | 1.7709 | 1895.6252 | 1.8918 | 1999.7094 | 2.2366 | 1574.7919 | 2.1704 | 1665.2583 | 1.9132 | 1870.9672 | 2.1534 | 2003.8518 | 1.964 | 2109.9456 | 2.2586 | 1694.6544 | 1.9796 | 1914.9142 | 1.8918 | 2023.4561 | 1.8927 | 1835.4769 | 2.1109 | 2013.98 | 1.8917 | 2113.1704 | 1.8921 | 1633.5531 | 1.8919 | 2012.4482 | 1.8919 | 2101.7507 | 1.8918 | 1815.295 | 1.8918 | 1814.9828 | 2.4343 | 1809.6001 | 1.8919 | 2187.9509 | 1.8918 | 1993.9435 | 1.8918 | 1619.8109 | 2.1895 | 1592.4374 | 1.8919 | 1895.2852 | 1.8918 | 1869.2809
1.9002 | 1408.7808 | 1.9002 | 1597.6617 | 1.9001 | 1605.1139 | 1.9002 | 1947.3984 | 1.9002 | 2095.2957 | 1.7794 | 1905.3347 | 1.9002 | 2009.1033 | 2.2449 | 1583.8396 | 2.1787 | 1675.5466 | 1.9216 | 1880.8686 | 2.1616 | 2012.4216 | 1.9725 | 2119.1692 | 2.2671 | 1704.0917 | 1.9878 | 1923.5461 | 1.9002 | 2032.1359 | 1.9009 | 1845.3052 | 2.1193 | 2022.3101 | 1.9002 | 2122.4592 | 1.9004 | 1639.7363 | 1.9002 | 2021.8203 | 1.9001 | 2109.9038 | 1.9002 | 1824.0725 | 1.9001 | 1824.1261 | 2.4425 | 1818.5439 | 1.9001 | 2195.7566 | 1.9001 | 2002.881 | 1.9001 | 1628.7684 | 2.1979 | 1601.9752 | 1.9001 | 1903.8738 | 1.9001 | 1877.8098
1.9086 | 1417.3656 | 1.9084 | 1606.4498 | 1.9086 | 1614.6073 | 1.9085 | 1956.6771 | 1.9084 | 2104.4741 | 1.7877 | 1915.1224 | 1.9086 | 2018.5706 | 2.2532 | 1592.7797 | 2.1871 | 1685.5543 | 1.93 | 1890.6016 | 2.1699 | 2020.6049 | 1.9808 | 2128.469 | 2.2754 | 1713.2496 | 1.9962 | 1932.5182 | 1.9085 | 2041.208 | 1.9093 | 1854.5518 | 2.1276 | 2030.7465 | 1.9085 | 2131.7251 | 1.9086 | 1646.627 | 1.9085 | 2031.0203 | 1.9085 | 2117.6399 | 1.9086 | 1833.069 | 1.9085 | 1833.3461 | 2.451 | 1827.3435 | 1.9085 | 2203.7375 | 1.9085 | 2011.984 | 1.9086 | 1637.2577 | 2.2061 | 1611.6744 | 1.9084 | 1912.137 | 1.9085 | 1885.8029
1.9168 | 1426.2092 | 1.9168 | 1615.3247 | 1.9169 | 1623.9418 | 1.9168 | 1965.9533 | 1.9168 | 2113.1716 | 1.7959 | 1925.134 | 1.9168 | 2028.292 | 2.2615 | 1602.2799 | 2.1955 | 1695.8184 | 1.9383 | 1900.1477 | 2.1783 | 2029.3721 | 1.989 | 2137.2454 | 2.2836 | 1722.4379 | 2.0045 | 1941.4406 | 1.9169 | 2049.8638 | 1.9176 | 1864.4265 | 2.1359 | 2039.6449 | 1.9168 | 2140.9609 | 1.917 | 1653.806 | 1.917 | 2039.9476 | 1.9169 | 2125.8809 | 1.9168 | 1841.3749 | 1.9168 | 1842.4694 | 2.4594 | 1835.7432 | 1.9168 | 2211.2519 | 1.9168 | 2021.2832 | 1.9169 | 1646.3098 | 2.2146 | 1620.7241 | 1.9168 | 1920.6395 | 1.9169 | 1894.3035
1.9251 | 1435.4642 | 1.925 | 1624.0658 | 1.9251 | 1633.5227 | 1.9252 | 1974.9425 | 1.9251 | 2122.6233 | 1.8043 | 1934.8341 | 1.9251 | 2037.6163 | 2.2698 | 1611.775 | 2.2038 | 1706.0082 | 1.9466 | 1910.3486 | 2.1867 | 2037.8103 | 1.9974 | 2146.4067 | 2.2919 | 1731.954 | 2.0129 | 1950.1099 | 1.9252 | 2058.5347 | 1.9261 | 1873.8746 | 2.1442 | 2048.063 | 1.9251 | 2150.2334 | 1.9253 | 1661.0333 | 1.9252 | 2048.9534 | 1.9252 | 2133.7954 | 1.9251 | 1850.1335 | 1.9251 | 1851.8135 | 2.4677 | 1844.3513 | 1.9253 | 2218.7551 | 1.9252 | 2030.168 | 1.9251 | 1655.0862 | 2.223 | 1630.1653 | 1.9251 | 1929.4768 | 1.9252 | 1902.4064
1.9334 | 1443.9846 | 1.9335 | 1632.7725 | 1.9335 | 1642.7157 | 1.9336 | 1984.271 | 1.9336 | 2131.6245 | 1.8125 | 1944.6261 | 1.9335 | 2047.5021 | 2.2782 | 1620.9501 | 2.212 | 1716.0566 | 1.955 | 1920.3826 | 2.195 | 2045.795 | 2.0057 | 2155.5989 | 2.3002 | 1741.7715 | 2.0213 | 1958.9999 | 1.9335 | 2067.0361 | 1.9344 | 1883.2297 | 2.1525 | 2056.4109 | 1.9333 | 2159.5486 | 1.9337 | 1668.4647 | 1.9334 | 2058.1003 | 1.9336 | 2141.5796 | 1.9335 | 1859.0654 | 1.9335 | 1860.7301 | 2.476 | 1852.6675 | 1.9336 | 2226.2895 | 1.9335 | 2039.03 | 1.9334 | 1663.8975 | 2.2312 | 1639.7762 | 1.9336 | 1937.9365 | 1.9334 | 1910.3737
1.9418 | 1452.8141 | 1.9419 | 1641.4476 | 1.9418 | 1652.3531 | 1.9419 | 1993.4573 | 1.9419 | 2140.5037 | 1.821 | 1954.7783 | 1.9418 | 2056.8897 | 2.2866 | 1629.7833 | 2.2204 | 1726.0603 | 1.9632 | 1930.2721 | 2.2032 | 2053.9863 | 2.014 | 2164.7256 | 2.3088 | 1751.0564 | 2.0295 | 1967.6146 | 1.9418 | 2075.9055 | 1.9426 | 1892.454 | 2.161 | 2064.7627 | 1.9418 | 2168.6731 | 1.9412 | 1584.0697 | 1.9419 | 2066.9421 | 1.9419 | 2149.469 | 1.9418 | 1867.6696 | 1.9418 | 1870.1134 | 2.4843 | 1860.9429 | 1.9419 | 2233.7063 | 1.9417 | 2048.0159 | 1.9418 | 1672.9172 | 2.2395 | 1649.0399 | 1.9419 | 1946.3937 | 1.9417 | 1919.0832
1.9503 | 1461.2988 | 1.9501 | 1650.2086 | 1.9502 | 1661.5569 | 1.9502 | 2002.577 | 1.9502 | 2149.6765 | 1.8294 | 1964.1117 | 1.9503 | 2066.4993 | 2.2948 | 1639.3241 | 2.2287 | 1736.318 | 1.9717 | 1940.191 | 2.2115 | 2062.5061 | 2.0225 | 2173.9426 | 2.3171 | 1760.2515 | 2.0379 | 1976.5078 | 1.9502 | 2084.6416 | 1.951 | 1902.1582 | 2.1693 | 2073.0378 | 1.9502 | 2177.9385 | 1.9415 | 1439.5081 | 1.9501 | 2076.1658 | 1.9502 | 2157.2085 | 1.9502 | 1876.1697 | 1.9502 | 1879.2842 | 2.4925 | 1868.837 | 1.9502 | 2241.2324 | 1.9501 | 2057.3106 | 1.9502 | 1681.3528 | 2.2478 | 1658.9144 | 1.9501 | 1954.7128 | 1.9501 | 1927.4468
1.9585 | 1470.224 | 1.9585 | 1659.1135 | 1.9586 | 1671.2192 | 1.9585 | 2011.7783 | 1.9585 | 2158.7373 | 1.8376 | 1973.7772 | 1.9586 | 2075.6509 | 2.3032 | 1648.4928 | 2.2372 | 1746.5127 | 1.98 | 1949.8107 | 2.2199 | 2070.5449 | 2.0307 | 2182.9141 | 2.3253 | 1769.731 | 2.0462 | 1985.4827 | 1.9585 | 2093.4863 | 1.9593 | 1911.8283 | 2.1776 | 2081.5056 | 1.9585 | 2186.7712 | 1.9418 | 1352.8005 | 1.9586 | 2084.6597 | 1.9586 | 2164.9856 | 1.9586 | 1884.8401 | 1.9585 | 1888.3077 | 2.501 | 1876.3579 | 1.9585 | 2248.6868 | 1.9584 | 2065.9609 | 1.9586 | 1690.0713 | 2.2562 | 1668.3005 | 1.9585 | 1963.0372 | 1.9586 | 1935.7489
1.9668 | 1478.8805 | 1.9667 | 1667.7833 | 1.9669 | 1680.3458 | 1.9668 | 2021.0783 | 1.9668 | 2167.7988 | 1.846 | 1983.6818 | 1.9668 | 2085.0388 | 2.3115 | 1657.7904 | 2.2455 | 1756.5115 | 1.9882 | 1959.4044 | 2.2282 | 2079.0386 | 2.039 | 2192.0483 | 2.3336 | 1778.9012 | 2.0545 | 1994.0447 | 1.967 | 2102.1814 | 1.9677 | 1921.4054 | 2.1859 | 2089.7612 | 1.9668 | 2196.2485 | 1.942 | 1259.3624 | 1.967 | 2093.0698 | 1.9669 | 2172.9036 | 1.9668 | 1893.4203 | 1.9668 | 1897.2881 | 2.5094 | 1884.4861 | 1.9669 | 2256.1497 | 1.9669 | 2074.7732 | 1.9668 | 1698.5814 | 2.2647 | 1677.5166 | 1.9668 | 1971.3226 | 1.9669 | 1943.9174
1.9751 | 1488.0568 | 1.9751 | 1676.3061 | 1.9751 | 1689.8099 | 1.9752 | 2030.1254 | 1.9751 | 2177.0342 | 1.8542 | 1993.4513 | 1.9751 | 2094.4971 | 2.3199 | 1667.1178 | 2.2537 | 1766.9755 | 1.9966 | 1969.2189 | 2.2367 | 2087.302 | 2.0474 | 2201.0984 | 2.342 | 1788.0641 | 2.063 | 2002.7911 | 1.9752 | 2110.8049 | 1.9761 | 1930.7327 | 2.1942 | 2097.9292 | 1.9751 | 2205.2268 | 1.9422 | 1161.8395 | 1.9752 | 2102.3364 | 1.9752 | 2180.3977 | 1.9752 | 1902.0105 | 1.9752 | 1906.1823 | 2.5176 | 1892.1218 | 1.9753 | 2263.8914 | 1.9752 | 2083.5457 | 1.9751 | 1707.187 | 2.2729 | 1687.0883 | 1.9752 | 1979.6826 | 1.9751 | 1951.8656
1.9834 | 1496.912 | 1.9836 | 1685.2378 | 1.9835 | 1698.9435 | 1.9836 | 2039.2147 | 1.9836 | 2185.7739 | 1.8626 | 2003.1862 | 1.9835 | 2104.0117 | 2.3283 | 1675.8822 | 2.262 | 1776.7406 | 2.0049 | 1979.0261 | 2.245 | 2094.8584 | 2.0556 | 2209.936 | 2.3503 | 1797.5513 | 2.0712 | 2011.5889 | 1.9834 | 2119.4905 | 1.9843 | 1940.1493 | 2.2025 | 2106.3579 | 1.9834 | 2214.7705 | 1.9424 | 1063.0054 | 1.9835 | 2110.8906 | 1.9835 | 2188.071 | 1.9835 | 1910.5768 | 1.9834 | 1915.3445 | 2.5259 | 1900.1141 | 1.9836 | 2270.9167 | 1.9834 | 2092.4111 | 1.9835 | 1716.1016 | 2.2812 | 1696.382 | 1.9835 | 1987.8407 | 1.9835 | 1960.3683
1.992 | 1505.9077 | 1.9919 | 1693.9364 | 1.9918 | 1708.2932 | 1.9918 | 2048.5117 | 1.9918 | 2194.8276 | 1.871 | 2012.6481 | 1.992 | 2113.696 | 2.3366 | 1685.3278 | 2.2704 | 1787.0292 | 2.0133 | 1988.9404 | 2.2532 | 2102.9766 | 2.0641 | 2219.0254 | 2.3588 | 1806.7406 | 2.0795 | 2020.3195 | 1.9918 | 2128.0669 | 1.9926 | 1949.4019 | 2.211 | 2114.541 | 1.9919 | 2223.6538 | 1.9425 | 965.265 | 1.9918 | 2119.5635 | 1.9918 | 2195.8254 | 1.9918 | 1919.2557 | 1.9918 | 1924.4307 | 2.5343 | 1908.3995 | 1.9918 | 2278.2988 | 1.9918 | 2101.1956 | 1.9918 | 1724.4804 | 2.2895 | 1705.7494 | 1.9918 | 1996.15 | 1.9917 | 1968.277
2.0002 | 1514.4525 | 2.0001 | 1702.5942 | 2.0003 | 1717.5442 | 2.0001 | 2057.1919 | 2.0001 | 2203.7942 | 1.8793 | 2022.5448 | 2.0003 | 2123.0317 | 2.3448 | 1694.6787 | 2.2788 | 1797.2986 | 2.0217 | 1998.5593 | 2.2616 | 2110.8374 | 2.0725 | 2227.9912 | 2.367 | 1815.6733 | 2.0879 | 2029.1628 | 2.0001 | 2136.7339 | 2.001 | 1958.8894 | 2.2193 | 2122.8047 | 2.0002 | 2232.9917 | 1.9427 | 870.783 | 2.0002 | 2128.2944 | 2.0002 | 2203.2056 | 2.0003 | 1927.6342 | 2.0002 | 1933.0944 | 2.5427 | 1916.2202 | 2.0001 | 2285.3989 | 2 | 2109.9541 | 2.0002 | 1733.339 | 2.2978 | 1715.4171 | 2.0001 | 2004.4108 | 2.0002 | 1976.5098
2.0084 | 1523.0631 | 2.0085 | 1711.1742 | 2.0086 | 1726.7719 | 2.0084 | 2066.5237 | 2.0085 | 2212.7542 | 1.8876 | 2032.2009 | 2.0085 | 2132.0784 | 2.3532 | 1703.5764 | 2.2872 | 1807.4448 | 2.0299 | 2007.9938 | 2.2699 | 2118.7571 | 2.0808 | 2237.0952 | 2.3753 | 1825.0284 | 2.0962 | 2038.3508 | 2.0086 | 2145.2617 | 2.0093 | 1968.422 | 2.2275 | 2130.8093 | 2.0084 | 2242.0078 | 1.9429 | 780.3902 | 2.0087 | 2136.6143 | 2.0086 | 2210.8098 | 2.0085 | 1936.2954 | 2.0084 | 1941.6332 | 2.5511 | 1924.2764 | 2.0084 | 2292.8364 | 2.0084 | 2118.4053 | 2.0086 | 1742.0454 | 2.3063 | 1724.9334 | 2.0084 | 2012.5564 | 2.0086 | 1984.9222
2.0168 | 1531.6797 | 2.0168 | 1719.8269 | 2.0168 | 1735.6591 | 2.0169 | 2075.7336 | 2.0168 | 2221.7625 | 1.896 | 2042.2551 | 2.0168 | 2141.3665 | 2.3615 | 1713.048 | 2.2954 | 1817.707 | 2.0382 | 2017.6725 | 2.2783 | 2126.5994 | 2.0891 | 2246.1418 | 2.3837 | 1834.1653 | 2.1046 | 2047.0365 | 2.017 | 2153.8137 | 2.0178 | 1977.6385 | 2.236 | 2139.1521 | 2.0168 | 2250.9365 | 1.9431 | 693.345 | 2.0169 | 2145.4333 | 2.0168 | 2218.2043 | 2.0168 | 1944.5656 | 2.0168 | 1950.6841 | 2.5593 | 1932.3492 | 2.0169 | 2299.8479 | 2.0169 | 2127.0808 | 2.0168 | 1750.398 | 2.3146 | 1734.4099 | 2.0167 | 2020.3007 | 2.0169 | 1992.5043
2.025 | 1540.4272 | 2.0252 | 1728.7332 | 2.0252 | 1745.1311 | 2.0253 | 2084.6375 | 2.0252 | 2230.895 | 1.9041 | 2051.706 | 2.0251 | 2151.1475 | 2.37 | 1721.876 | 2.3037 | 1827.6041 | 2.0466 | 2027.2478 | 2.2866 | 2134.3369 | 2.0974 | 2255.2617 | 2.392 | 1843.5608 | 2.113 | 2055.6841 | 2.0252 | 2162.3203 | 2.026 | 1986.9518 | 2.2442 | 2147.3306 | 2.025 | 2259.9875 | 1.9433 | 609.5093 | 2.0252 | 2153.7578 | 2.0252 | 2226.0064 | 2.0252 | 1953.0903 | 2.0252 | 1959.5426 | 2.5676 | 1940.4331 | 2.0253 | 2307.0298 | 2.0252 | 2135.6833 | 2.0251 | 1758.8291 | 2.3229 | 1743.8115 | 2.0252 | 2028.559 | 2.0251 | 2000.3761
2.0335 | 1549.4556 | 2.0336 | 1737.4598 | 2.0334 | 1754.2871 | 2.0335 | 2093.696 | 2.0335 | 2239.4399 | 1.9127 | 2061.2239 | 2.0335 | 2160.519 | 2.3782 | 1730.8773 | 2.3121 | 1837.9113 | 2.0548 | 2037.1301 | 2.2949 | 2142.1621 | 2.1057 | 2264.3093 | 2.4005 | 1853.2014 | 2.1211 | 2064.144 | 2.0335 | 2171.1331 | 2.0343 | 1996.2772 | 2.2527 | 2155.3433 | 2.0335 | 2269.03 | 1.9435 | 530.2739 | 2.0335 | 2162.6245 | 2.0335 | 2233.4292 | 2.0335 | 1961.7272 | 2.0334 | 1968.4957 | 2.5759 | 1948.849 | 2.0335 | 2313.9504 | 2.0334 | 2144.0339 | 2.0334 | 1767.64 | 2.3312 | 1753.244 | 2.0335 | 2036.5839 | 2.0335 | 2008.6764
2.0419 | 1558.01 | 2.0418 | 1746.0979 | 2.0418 | 1763.3831 | 2.0418 | 2102.8767 | 2.0418 | 2248.5576 | 1.921 | 2071.1941 | 2.042 | 2169.856 | 2.3864 | 1739.9381 | 2.3204 | 1848.0244 | 2.0634 | 2046.4542 | 2.3032 | 2149.4477 | 2.1142 | 2273.4624 | 2.4088 | 1862.3485 | 2.1296 | 2073.2436 | 2.0419 | 2179.6011 | 2.0427 | 2005.6213 | 2.261 | 2163.5095 | 2.0419 | 2278.3167 | 1.9438 | 389.3737 | 2.0418 | 2171.3743 | 2.0418 | 2240.855 | 2.0419 | 1969.9924 | 2.0419 | 1976.9982 | 2.5842 | 1957.1705 | 2.0419 | 2321.0483 | 2.0418 | 2152.7612 | 2.0418 | 1776.1691 | 2.3395 | 1762.619 | 2.0417 | 2044.9119 | 2.0418 | 2016.7876
2.0502 | 1566.5902 | 2.0501 | 1754.6499 | 2.0502 | 1772.3267 | 2.0501 | 2111.9958 | 2.0501 | 2257.2817 | 1.9292 | 2080.7454 | 2.0502 | 2179.0542 | 2.3949 | 1749.1056 | 2.3289 | 1858.2319 | 2.0716 | 2055.8569 | 2.3116 | 2157.3684 | 2.1225 | 2282.0046 | 2.417 | 1871.555 | 2.1379 | 2082.042 | 2.0502 | 2188.1543 | 2.051 | 2014.6343 | 2.2692 | 2171.5571 | 2.0501 | 2287.2585 | 1.9441 | 270.4376 | 2.0503 | 2179.4758 | 2.0503 | 2248.2961 | 2.0502 | 1978.149 | 2.0502 | 1985.724 | 2.5928 | 1964.9423 | 2.0501 | 2328.2205 | 2.05 | 2160.9792 | 2.0503 | 1784.4887 | 2.3479 | 1772.188 | 2.0501 | 2052.5215 | 2.0503 | 2024.6543
2.0584 | 1575.2943 | 2.0584 | 1763.3442 | 2.0585 | 1781.286 | 2.0584 | 2121.0952 | 2.0585 | 2266.3106 | 1.9376 | 2090.3662 | 2.0585 | 2188.1804 | 2.4032 | 1758.2629 | 2.3371 | 1868.1539 | 2.0799 | 2065.5349 | 2.3199 | 2164.4971 | 2.1307 | 2291.1658 | 2.4253 | 1880.6927 | 2.1462 | 2090.5735 | 2.0586 | 2196.571 | 2.0595 | 2023.9576 | 2.2776 | 2179.5886 | 2.0584 | 2296.1074 | 1.9444 | 172.4616 | 2.0586 | 2188.2205 | 2.0585 | 2255.7544 | 2.0584 | 1986.8022 | 2.0584 | 1994.4231 | 2.601 | 1973.0117 | 2.0585 | 2334.9651 | 2.0586 | 2169.7085 | 2.0584 | 1792.984 | 2.3563 | 1781.2384 | 2.0583 | 2060.6001 | 2.0585 | 2032.6448
2.0668 | 1584.4088 | 2.0668 | 1772.0045 | 2.0668 | 1790.4609 | 2.0669 | 2130.0339 | 2.0668 | 2275.2927 | 1.9459 | 2100.2056 | 2.0668 | 2197.6616 | 2.4116 | 1767.1451 | 2.3454 | 1878.3347 | 2.0883 | 2075.2134 | 2.3284 | 2171.6777 | 2.1391 | 2299.9815 | 2.4336 | 1889.873 | 2.1546 | 2099.2893 | 2.0669 | 2204.9507 | 2.0678 | 2033.2969 | 2.2858 | 2187.6951 | 2.0668 | 2305.303 | 1.9447 | 95.0865 | 2.0668 | 2196.531 | 2.0668 | 2263.01 | 2.0668 | 1994.994 | 2.0668 | 2002.7051 | 2.6092 | 1981.019 | 2.0669 | 2341.689 | 2.0668 | 2178.6577 | 2.0667 | 1801.4647 | 2.3646 | 1790.8307 | 2.0668 | 2068.2168 | 2.0667 | 2040.2893
2.0751 | 1592.9535 | 2.0753 | 1780.2996 | 2.0751 | 1799.5343 | 2.0753 | 2139.052 | 2.0753 | 2284.1148 | 1.9543 | 2109.6084 | 2.0751 | 2207.1321 | 2.42 | 1775.6198 | 2.3538 | 1887.9675 | 2.0965 | 2084.5972 | 2.3366 | 2178.4087 | 2.1474 | 2308.8897 | 2.442 | 1899.219 | 2.1629 | 2107.8928 | 2.0751 | 2213.4785 | 2.076 | 2042.4626 | 2.2942 | 2195.8374 | 2.0751 | 2314.3042 | 1.9452 | 12.8661 | 2.0751 | 2205.3691 | 2.0752 | 2270.0037 | 2.0751 | 2003.364 | 2.075 | 2011.6581 | 2.6177 | 1989.0579 | 2.0752 | 2348.8667 | 2.0751 | 2187.0159 | 2.075 | 1810.1157 | 2.3729 | 1800.0449 | 2.0752 | 2075.7183 | 2.0751 | 2048.2698
2.0835 | 1601.6454 | 2.0835 | 1789.1455 | 2.0835 | 1808.6302 | 2.0835 | 2148.1128 | 2.0835 | 2293.0715 | 1.9627 | 2119.3433 | 2.0837 | 2216.3533 | 2.4282 | 1783.8666 | 2.3621 | 1898.0057 | 2.105 | 2094.1877 | 2.3449 | 2184.4553 | 2.1558 | 2317.5278 | 2.4505 | 1908.0747 | 2.1712 | 2116.5205 | 2.0835 | 2221.7034 | 2.0843 | 2051.7114 | 2.3027 | 2203.5342 | 2.0836 | 2323.2412 | 1.9461 | -62.3129 | 2.0835 | 2214.0803 | 2.0835 | 2277.4841 | 2.0835 | 2011.8173 | 2.0835 | 2020.3295 | 2.6259 | 1997.452 | 2.0835 | 2355.625 | 2.0835 | 2195.5554 | 2.0834 | 1818.7961 | 2.3812 | 1809.0702 | 2.0835 | 2083.4622 | 2.0833 | 2056.3154
2.0919 | 1610.5057 | 2.0918 | 1797.8588 | 2.0919 | 1817.6108 | 2.0919 | 2157.0879 | 2.0918 | 2301.8044 | 1.971 | 2128.7373 | 2.092 | 2225.604 | 2.4328 | 1700.0388 | 2.3705 | 1908.1782 | 2.1133 | 2103.7651 | 2.3533 | 2189.9707 | 2.1641 | 2326.5703 | 2.4587 | 1917.3362 | 2.1795 | 2125.0557 | 2.0918 | 2230.6621 | 2.0927 | 2060.6733 | 2.3109 | 2211.4919 | 2.0919 | 2331.9709 | 1.9542 | 3.8099 | 2.0919 | 2222.4329 | 2.092 | 2284.646 | 2.0919 | 2019.8303 | 2.0919 | 2028.5751 | 2.6344 | 2005.3355 | 2.0918 | 2362.4853 | 2.0917 | 2203.8831 | 2.0919 | 1826.7251 | 2.3895 | 1818.8223 | 2.0918 | 2091.2549 | 2.0919 | 2064.0974
2.1 | 1619.1312 | 2.1001 | 1806.3203 | 2.1002 | 1826.4431 | 2.1001 | 2166.2329 | 2.1001 | 2310.6541 | 1.9792 | 2138.3201 | 2.1002 | 2235.0403 | 2.4332 | 1550.4193 | 2.3788 | 1918.2019 | 2.1215 | 2113.093 | 2.3615 | 2193.8503 | 2.1724 | 2335.2373 | 2.467 | 1926.5306 | 2.1879 | 2133.8794 | 2.1002 | 2238.8723 | 2.101 | 2069.9609 | 2.3193 | 2219.7175 | 2.1001 | 2340.7585 | 1.9626 | 2.0766 | 2.1003 | 2230.688 | 2.1003 | 2291.8599 | 2.1002 | 2027.981 | 2.1002 | 2037.1936 | 2.6427 | 2013.2578 | 2.1001 | 2369.4893 | 2.1002 | 2212.4451 | 2.1003 | 1835.1709 | 2.398 | 1828.0923 | 2.1 | 2099.0325 | 2.1002 | 2071.8115
2.1084 | 1627.7335 | 2.1084 | 1814.9357 | 2.1085 | 1835.266 | 2.1085 | 2175.523 | 2.1084 | 2319.6248 | 1.9877 | 2148.0032 | 2.1085 | 2244.3252 | 2.4334 | 1459.4628 | 2.387 | 1928.0914 | 2.1299 | 2122.4936 | 2.37 | 2190.5791 | 2.1808 | 2344.374 | 2.4753 | 1935.7675 | 2.1963 | 2142.2324 | 2.1086 | 2247.1182 | 2.1094 | 2079.093 | 2.3276 | 2227.3596 | 2.1084 | 2349.78 | 1.9708 | 1.9507 | 2.1086 | 2238.541 | 2.1085 | 2298.7334 | 2.1085 | 2036.3304 | 2.1084 | 2045.8029 | 2.651 | 2021.2318 | 2.1086 | 2375.9338 | 2.1085 | 2220.5093 | 2.1084 | 1843.1102 | 2.4063 | 1837.1959 | 2.1084 | 2106.8289 | 2.1085 | 2079.7446
2.1167 | 1636.7169 | 2.1169 | 1823.2616 | 2.1169 | 1844.095 | 2.1169 | 2183.9004 | 2.1169 | 2328.6125 | 1.9959 | 2157.4758 | 2.1168 | 2253.4626 | 2.4336 | 1360.9379 | 2.3954 | 1938.3933 | 2.1383 | 2132.0002 | 2.3784 | 2174.6775 | 2.1891 | 2353.0278 | 2.4836 | 1944.8364 | 2.2046 | 2150.7522 | 2.1168 | 2255.6011 | 2.1177 | 2088.1006 | 2.3359 | 2235.4028 | 2.1167 | 2358.8237 | 1.9791 | 2.1315 | 2.1168 | 2246.5757 | 2.1169 | 2305.8682 | 2.1169 | 2044.358 | 2.1168 | 2054.1484 | 2.6592 | 2029.1687 | 2.1169 | 2382.7332 | 2.1168 | 2229.0891 | 2.1168 | 1851.5406 | 2.4145 | 1846.5429 | 2.1169 | 2114.282 | 2.1168 | 2087.3538
2.1252 | 1645.1943 | 2.1252 | 1831.6798 | 2.1251 | 1853.1204 | 2.1252 | 2193.1794 | 2.1252 | 2337.2983 | 2.0044 | 2167.0525 | 2.1252 | 2262.9778 | 2.4339 | 1257.4613 | 2.4038 | 1948.0695 | 2.1465 | 2141.6658 | 2.3865 | 2176.2107 | 2.1974 | 2361.843 | 2.4921 | 1953.7964 | 2.2129 | 2159.4968 | 2.1252 | 2263.7917 | 2.1259 | 2097.031 | 2.3443 | 2243.1148 | 2.1252 | 2367.6482 | 1.9875 | 2.0621 | 2.1252 | 2254.6838 | 2.1251 | 2313.085 | 2.1252 | 2052.637 | 2.1251 | 2062.5994 | 2.6676 | 2037.1355 | 2.1251 | 2389.3169 | 2.1251 | 2237.156 | 2.1251 | 1859.9431 | 2.4229 | 1855.9635 | 2.1252 | 2121.802 | 2.1251 | 2095.1194
2.1336 | 1653.5564 | 2.1334 | 1840.3524 | 2.1335 | 1861.9415 | 2.1335 | 2200.794 | 2.1334 | 2345.8513 | 2.0127 | 2176.5435 | 2.1336 | 2271.8862 | 2.4341 | 1151.9907 | 2.412 | 1958.009 | 2.155 | 2150.7795 | 2.3949 | 2182.706 | 2.2058 | 2370.4539 | 2.5004 | 1962.7559 | 2.2212 | 2167.937 | 2.1335 | 2271.9941 | 2.1343 | 2106.0371 | 2.3526 | 2250.5989 | 2.1335 | 2376.5347 | 1.9958 | 2.0364 | 2.1335 | 2262.7629 | 2.1335 | 2319.9663 | 2.1336 | 2060.3865 | 2.1336 | 2071.0254 | 2.6759 | 2045.3156 | 2.1335 | 2395.988 | 2.1335 | 2245.3345 | 2.1336 | 1868.3365 | 2.4311 | 1865.4906 | 2.1334 | 2129.2681 | 2.1334 | 2102.8406
2.1418 | 1662.3217 | 2.1418 | 1848.9033 | 2.142 | 1870.5439 | 2.1417 | 2209.7481 | 2.1418 | 2354.6289 | 2.0209 | 2186.0559 | 2.1419 | 2281.3411 | 2.4343 | 1047.0624 | 2.4205 | 1967.7584 | 2.1633 | 2160.2336 | 2.4033 | 2189.9172 | 2.2141 | 2378.9197 | 2.5086 | 1972.0461 | 2.2295 | 2176.5471 | 2.1418 | 2280.3352 | 2.1426 | 2114.8704 | 2.3609 | 2258.3762 | 2.1418 | 2384.9766 | 2.0043 | 1.8966 | 2.142 | 2271.0591 | 2.142 | 2326.7419 | 2.1419 | 2068.5164 | 2.1418 | 2079.0898 | 2.6844 | 2053.3738 | 2.1418 | 2402.5523 | 2.1417 | 2253.8061 | 2.142 | 1875.9694 | 2.4396 | 1874.6554 | 2.1418 | 2136.8086 | 2.1419 | 2110.5727
2.1501 | 1671.2022 | 2.15 | 1857.2236 | 2.1502 | 1879.0332 | 2.1501 | 2218.8821 | 2.1501 | 2363.4353 | 2.0293 | 2195.554 | 2.1501 | 2290.2959 | 2.4345 | 945.2505 | 2.4288 | 1977.4508 | 2.1715 | 2169.4031 | 2.4116 | 2198.1306 | 2.2224 | 2387.6721 | 2.517 | 1981.2864 | 2.2379 | 2185.2637 | 2.1503 | 2288.8088 | 2.151 | 2123.8208 | 2.3693 | 2266.1013 | 2.1501 | 2394.146 | 2.0126 | 1.7857 | 2.1503 | 2278.6982 | 2.1502 | 2333.8035 | 2.1501 | 2076.5928 | 2.1501 | 2087.4868 | 2.6927 | 2061.239 | 2.1503 | 2409.2517 | 2.1502 | 2261.9443 | 2.1502 | 1883.9425 | 2.448 | 1883.8283 | 2.15 | 2144.6516 | 2.1502 | 2118.0369
2.1585 | 1680.2198 | 2.1585 | 1865.7211 | 2.1585 | 1887.5116 | 2.1585 | 2227.6065 | 2.1585 | 2372.1709 | 2.0375 | 2205.0786 | 2.1585 | 2299.5019 | 2.4347 | 848.3929 | 2.437 | 1987.4377 | 2.18 | 2178.9802 | 2.42 | 2205.8015 | 2.2307 | 2396.4402 | 2.5253 | 1990.5033 | 2.2463 | 2193.6636 | 2.1585 | 2296.9563 | 2.1594 | 2132.6528 | 2.3775 | 2273.481 | 2.1583 | 2402.8176 | 2.0208 | 1.9254 | 2.1585 | 2286.5625 | 2.1585 | 2340.3582 | 2.1585 | 2084.385 | 2.1585 | 2095.5962 | 2.7009 | 2069.354 | 2.1586 | 2415.4219 | 2.1585 | 2269.7019 | 2.1585 | 1891.509 | 2.4562 | 1893.0188 | 2.1585 | 2152.0386 | 2.1585 | 2125.3315
2.1667 | 1689.0674 | 2.1669 | 1873.8182 | 2.1668 | 1895.8993 | 2.1669 | 2236.4094 | 2.167 | 2380.9148 | 2.0459 | 2214.7395 | 2.1667 | 2309.0632 | 2.4349 | 756.035 | 2.4454 | 1996.9459 | 2.1883 | 2188.3257 | 2.4283 | 2213.9541 | 2.239 | 2405.0088 | 2.5337 | 1999.5222 | 2.2546 | 2201.9192 | 2.1668 | 2304.6719 | 2.1676 | 2141.4626 | 2.3859 | 2281.0671 | 2.1667 | 2411.5095 | 2.0292 | 2.0218 | 2.1669 | 2294.2754 | 2.1668 | 2347.3237 | 2.1668 | 2092.387 | 2.1667 | 2104.0781 | 2.7092 | 2076.9092 | 2.1668 | 2422.0962 | 2.1667 | 2277.7039 | 2.1667 | 1899.443 | 2.4645 | 1902.2353 | 2.1668 | 2159.751 | 2.1668 | 2129.2451
2.1753 | 1697.3074 | 2.1752 | 1882.1628 | 2.1751 | 1904.4897 | 2.1752 | 2245.5947 | 2.1752 | 2389.9041 | 2.0544 | 2224.0225 | 2.1753 | 2317.7993 | 2.435 | 666.8067 | 2.4537 | 2006.9783 | 2.1967 | 2197.6804 | 2.4365 | 2221.956 | 2.2475 | 2413.7251 | 2.5421 | 2008.4099 | 2.2629 | 2210.5754 | 2.1752 | 2312.4292 | 2.176 | 2150.0828 | 2.3943 | 2288.4927 | 2.1752 | 2420.2583 | 2.0375 | 1.9347 | 2.1752 | 2301.2244 | 2.1751 | 2354.1065 | 2.1752 | 2100.5242 | 2.1752 | 2112.0007 | 2.7175 | 2084.8125 | 2.1752 | 2428.3423 | 2.1751 | 2285.8023 | 2.1751 | 1907.0922 | 2.4729 | 1911.489 | 2.1751 | 2166.8984 | 2.1751 | 2135.8042
2.1835 | 1705.958 | 2.1834 | 1890.3717 | 2.1836 | 1911.9694 | 2.1835 | 2254.1885 | 2.1835 | 2398.7661 | 2.0627 | 2233.2715 | 2.1836 | 2327.1269 | 2.4352 | 581.0424 | 2.4621 | 2016.7134 | 2.205 | 2206.8645 | 2.4449 | 2230.1279 | 2.2558 | 2421.9778 | 2.5504 | 2017.4847 | 2.2712 | 2219.155 | 2.1835 | 2320.3897 | 2.1844 | 2158.9394 | 2.4026 | 2295.5896 | 2.1835 | 2428.9714 | 2.0459 | 1.9385 | 2.1836 | 2308.0581 | 2.1836 | 2360.9954 | 2.1836 | 2108.2068 | 2.1835 | 2120.0027 | 2.726 | 2092.7432 | 2.1835 | 2435.1611 | 2.1834 | 2293.5212 | 2.1836 | 1914.2899 | 2.4812 | 1920.7678 | 2.1834 | 2174.5415 | 2.1835 | 2142.6025
2.1917 | 1714.3868 | 2.1918 | 1898.6213 | 2.1919 | 1920.2397 | 2.1917 | 2263.3315 | 2.1919 | 2407.5457 | 2.0709 | 2242.895 | 2.1918 | 2336.3267 | 2.4354 | 500.5302 | 2.4705 | 2026.3748 | 2.2132 | 2216.364 | 2.4532 | 2238.26 | 2.264 | 2430.4797 | 2.5586 | 2026.5929 | 2.2795 | 2227.7434 | 2.1919 | 2328.4673 | 2.1926 | 2168.1318 | 2.4109 | 2302.6809 | 2.1917 | 2437.8142 | 2.0543 | 2.0341 | 2.192 | 2314.2075 | 2.1919 | 2367.616 | 2.1919 | 2115.9309 | 2.1918 | 2128.5894 | 2.7344 | 2100.6709 | 2.1918 | 2441.2332 | 2.1918 | 2301.2727 | 2.1919 | 1920.9359 | 2.4897 | 1930.1169 | 2.1917 | 2181.7598 | 2.1919 | 2149.9783
2.2001 | 1723.1538 | 2.2001 | 1906.7911 | 2.2001 | 1928.4217 | 2.2002 | 2272.0916 | 2.2001 | 2416.3442 | 2.0792 | 2252.4092 | 2.2002 | 2345.3545 | 2.4357 | 359.2241 | 2.4787 | 2036.1791 | 2.2216 | 2225.6011 | 2.4617 | 2246.2305 | 2.2724 | 2438.9788 | 2.567 | 2035.7647 | 2.288 | 2235.9719 | 2.2002 | 2336.1836 | 2.2011 | 2176.4712 | 2.4192 | 2309.8713 | 2.2001 | 2446.3503 | 2.0625 | 1.8997 | 2.2002 | 2320.3835 | 2.2001 | 2373.9294 | 2.2001 | 2123.6089 | 2.2001 | 2136.25 | 2.7426 | 2108.4714 | 2.2003 | 2447.6543 | 2.2002 | 2309.0085 | 2.2001 | 1927.1781 | 2.4979 | 1939.226 | 2.2001 | 2189.4827 | 2.2001 | 2156.8237
2.2084 | 1732.038 | 2.2086 | 1914.9451 | 2.2085 | 1935.9404 | 2.2086 | 2280.8394 | 2.2086 | 2425.0994 | 2.0875 | 2261.9338 | 2.2084 | 2354.6848 | 2.436 | 242.1256 | 2.487 | 2045.805 | 2.2299 | 2234.5569 | 2.47 | 2254.1233 | 2.2807 | 2447.51 | 2.5753 | 2044.6566 | 2.2963 | 2244.6194 | 2.2084 | 2344.2295 | 2.2094 | 2185.5662 | 2.4275 | 2316.2698 | 2.2084 | 2455.1103 | 2.0708 | 1.774 | 2.2085 | 2327.0325 | 2.2085 | 2380.6265 | 2.2085 | 2131.5718 | 2.2085 | 2144.3013 | 2.751 | 2116.1326 | 2.2086 | 2453.8293 | 2.2084 | 2316.2808 | 2.2085 | 1932.1196 | 2.5062 | 1948.305 | 2.2086 | 2196.9719 | 2.2084 | 2164.2371
2.2169 | 1740.698 | 2.2169 | 1923.1378 | 2.2167 | 1944.0787 | 2.2168 | 2289.8091 | 2.2169 | 2433.7483 | 2.096 | 2271.4761 | 2.2168 | 2363.9907 | 2.4364 | 146.909 | 2.4954 | 2055.6272 | 2.2382 | 2244.2041 | 2.4782 | 2261.9268 | 2.2891 | 2455.8611 | 2.5838 | 2053.9609 | 2.3045 | 2252.98 | 2.2168 | 2352.2419 | 2.2176 | 2194.1948 | 2.436 | 2322.8227 | 2.2169 | 2463.7998 | 2.0792 | 1.959 | 2.2168 | 2333.7493 | 2.2168 | 2387.2512 | 2.2168 | 2139.3674 | 2.2167 | 2152.1433 | 2.7592 | 2123.917 | 2.2168 | 2459.928 | 2.2167 | 2323.6443 | 2.2167 | 1937.4065 | 2.5145 | 1957.5613 | 2.2168 | 2204.1545 | 2.2167 | 2171.6089
2.2252 | 1749.1498 | 2.2251 | 1930.8528 | 2.2252 | 1951.2964 | 2.2251 | 2298.7537 | 2.2251 | 2442.4985 | 2.1044 | 2280.7693 | 2.2253 | 2372.6936 | 2.4369 | 42.4886 | 2.5037 | 2065.2209 | 2.2467 | 2253.1006 | 2.4866 | 2269.3997 | 2.2975 | 2464.0181 | 2.5921 | 2062.7209 | 2.3129 | 2261.6028 | 2.2252 | 2360.3472 | 2.226 | 2202.7803 | 2.4444 | 2329.1604 | 2.2252 | 2472.1829 | 2.0875 | 1.945 | 2.2251 | 2340.1108 | 2.2252 | 2393.937 | 2.2252 | 2147.094 | 2.2252 | 2160.2017 | 2.7676 | 2131.6472 | 2.2251 | 2466.1333 | 2.225 | 2331.2222 | 2.2252 | 1943.7379 | 2.5228 | 1966.776 | 2.2251 | 2211.605 | 2.2251 | 2178.4287
2.2334 | 1757.7631 | 2.2335 | 1938.8097 | 2.2336 | 1958.6355 | 2.2334 | 2307.4988 | 2.2335 | 2451.3291 | 2.1126 | 2290.0981 | 2.2335 | 2382.1294 | 2.4375 | -37.9423 | 2.5122 | 2074.8843 | 2.255 | 2262.2454 | 2.4949 | 2277.238 | 2.3058 | 2472.2961 | 2.6003 | 2071.521 | 2.3212 | 2269.9485 | 2.2335 | 2368.0796 | 2.2343 | 2209.4038 | 2.4526 | 2335.47 | 2.2334 | 2480.9932 | 2.096 | 1.8192 | 2.2336 | 2345.8691 | 2.2336 | 2400.1743 | 2.2336 | 2154.4741 | 2.2335 | 2168.0259 | 2.7761 | 2139.4863 | 2.2334 | 2472.5369 | 2.2334 | 2338.8657 | 2.2336 | 1950.4484 | 2.5313 | 1976.3019 | 2.2334 | 2218.7073 | 2.2336 | 2185.2856
2.2418 | 1766.5232 | 2.2353 | 1823.8119 | 2.2419 | 1966.6415 | 2.2418 | 2316.5334 | 2.2418 | 2460.0293 | 2.121 | 2299.5481 | 2.2418 | 2391.208 | 2.4455 | 4.3108 | 2.5205 | 2084.6387 | 2.2632 | 2271.6736 | 2.5032 | 2285.1318 | 2.314 | 2480.6587 | 2.6087 | 2080.813 | 2.3296 | 2278.6138 | 2.242 | 2376.0515 | 2.2427 | 2217.4727 | 2.461 | 2341.3032 | 2.2418 | 2489.3047 | 2.1042 | 1.8267 | 2.242 | 2351.4089 | 2.2419 | 2406.7429 | 2.2418 | 2162.0574 | 2.2418 | 2175.5635 | 2.7844 | 2146.7925 | 2.2419 | 2478.302 | 2.2419 | 2345.9792 | 2.2418 | 1957.2568 | 2.5397 | 1985.2654 | 2.2417 | 2225.9097 | 2.2418 | 2191.8992
2.2501 | 1775.071 | 2.2355 | 1743.9524 | 2.2502 | 1974.3632 | 2.2503 | 2325.3455 | 2.2501 | 2468.7163 | 2.1292 | 2309.0503 | 2.2502 | 2400.6035 | 2.4538 | 1.5747 | 2.5287 | 2094.0945 | 2.2716 | 2280.8215 | 2.5117 | 2292.6775 | 2.3224 | 2488.8835 | 2.617 | 2089.5215 | 2.338 | 2287.0493 | 2.2502 | 2383.7463 | 2.2511 | 2225.1785 | 2.4692 | 2347.5007 | 2.25 | 2497.876 | 2.1125 | 1.9883 | 2.2502 | 2355.3701 | 2.2502 | 2413.0637 | 2.2502 | 2169.907 | 2.2502 | 2183.523 | 2.7926 | 2154.5334 | 2.2503 | 2484.3992 | 2.2502 | 2353.0496 | 2.2501 | 1964.5913 | 2.5479 | 1994.2913 | 2.2502 | 2233.3201 | 2.25 | 2198.2141
2.2584 | 1783.9041 | 2.2357 | 1651.0801 | 2.2585 | 1982.6057 | 2.2585 | 2333.8665 | 2.2586 | 2477.2971 | 2.1377 | 2318.5845 | 2.2585 | 2409.7126 | 2.4622 | 1.593 | 2.5371 | 2103.7036 | 2.2798 | 2290.2478 | 2.52 | 2300.116 | 2.3307 | 2497.1287 | 2.6254 | 2098.4605 | 2.3462 | 2295.1233 | 2.2585 | 2391.6792 | 2.2593 | 2232.792 | 2.4776 | 2353.4927 | 2.2585 | 2506.5972 | 2.1208 | 1.8207 | 2.2585 | 2354.6448 | 2.2585 | 2419.6318 | 2.2585 | 2177.7141 | 2.2584 | 2191.2744 | 2.8009 | 2162.1711 | 2.2585 | 2490.2793 | 2.2584 | 2359.9851 | 2.2585 | 1972.465 | 2.5562 | 2003.2736 | 2.2585 | 2240.5745 | 2.2585 | 2204.7871
2.2669 | 1792.2964 | 2.236 | 1548.2894 | 2.2668 | 1991.0266 | 2.2668 | 2342.6392 | 2.2668 | 2486.0979 | 2.1461 | 2328.3455 | 2.267 | 2418.6733 | 2.4706 | 1.9969 | 2.5453 | 2113.3242 | 2.2884 | 2299.407 | 2.5282 | 2307.5266 | 2.3392 | 2505.2068 | 2.6338 | 2107.3154 | 2.3545 | 2303.6633 | 2.2669 | 2399.5361 | 2.2677 | 2240.3364 | 2.486 | 2358.7156 | 2.2669 | 2514.7148 | 2.1291 | 1.8907 | 2.2644 | 2206.5044 | 2.2668 | 2426.0911 | 2.2669 | 2185.1743 | 2.2669 | 2198.7107 | 2.8092 | 2169.7761 | 2.2668 | 2496.0278 | 2.2668 | 2366.6069 | 2.2668 | 1980.0411 | 2.5645 | 2012.6054 | 2.2667 | 2247.4949 | 2.2667 | 2210.5098
2.2752 | 1800.6996 | 2.2362 | 1438.1934 | 2.2753 | 1999.0372 | 2.2752 | 2351.6001 | 2.2751 | 2494.696 | 2.1543 | 2337.2102 | 2.2752 | 2427.7681 | 2.4789 | 1.8226 | 2.5539 | 2122.9778 | 2.2967 | 2308.5557 | 2.5366 | 2314.9753 | 2.3474 | 2512.9077 | 2.642 | 2115.7554 | 2.3629 | 2312.0801 | 2.2752 | 2407.3098 | 2.276 | 2247.2822 | 2.4943 | 2363.8769 | 2.2752 | 2523.1802 | 2.1376 | 1.9012 | 2.2646 | 2109.6714 | 2.2753 | 2432.1677 | 2.2752 | 2192.5789 | 2.2752 | 2206.4741 | 2.8178 | 2177.1711 | 2.2751 | 2502.4387 | 2.2751 | 2373.2146 | 2.2753 | 1987.6465 | 2.5729 | 2021.8335 | 2.2751 | 2254.7685 | 2.2752 | 2216.1584
2.2834 | 1809.3187 | 2.2364 | 1324.1926 | 2.2835 | 2006.8467 | 2.2834 | 2360.543 | 2.2835 | 2503.7292 | 2.1626 | 2346.6645 | 2.2834 | 2436.925 | 2.4872 | 1.9343 | 2.5622 | 2132.3792 | 2.3049 | 2317.3355 | 2.5449 | 2322.3 | 2.3557 | 2521.1819 | 2.6503 | 2124.6465 | 2.3711 | 2320.415 | 2.2836 | 2415.2725 | 2.2843 | 2254.564 | 2.5026 | 2368.4863 | 2.2834 | 2531.5059 | 2.146 | 1.9047 | 2.2648 | 1997.0048 | 2.2836 | 2438.4067 | 2.2835 | 2199.9631 | 2.2834 | 2214.0422 | 2.826 | 2184.428 | 2.2835 | 2508.1943 | 2.2835 | 2379.1667 | 2.2835 | 1995.1189 | 2.5814 | 2030.7814 | 2.2833 | 2261.6326 | 2.2835 | 2221.8201
2.2917 | 1817.7802 | 2.2366 | 1209.5955 | 2.2918 | 2015.1539 | 2.2919 | 2369.4304 | 2.2917 | 2512.3301 | 2.1709 | 2356.0102 | 2.2918 | 2446.01 | 2.4955 | 1.6634 | 2.5704 | 2141.9858 | 2.3133 | 2326.7734 | 2.5534 | 2322.2415 | 2.3641 | 2528.9219 | 2.6586 | 2133.5391 | 2.3796 | 2328.6255 | 2.2919 | 2423.0945 | 2.2927 | 2261.5498 | 2.5109 | 2373.5332 | 2.2918 | 2539.657 | 2.1542 | 1.9673 | 2.265 | 1872.8876 | 2.2918 | 2444.5801 | 2.2918 | 2207.071 | 2.2918 | 2221.3999 | 2.8343 | 2192.0671 | 2.2919 | 2513.9141 | 2.2919 | 2384.2351 | 2.2917 | 2002.754 | 2.5896 | 2039.9268 | 2.2918 | 2268.4082 | 2.2917 | 2227.9155
2.3 | 1826.366 | 2.2368 | 1097.4251 | 2.3001 | 2023.4066 | 2.3003 | 2378.0007 | 2.3003 | 2521.2253 | 2.1792 | 2365.5247 | 2.3001 | 2455.1157 | 2.5038 | 1.7047 | 2.5788 | 2151.3774 | 2.3216 | 2336.0251 | 2.5616 | 2327.4119 | 2.3724 | 2537.2544 | 2.6669 | 2142.2229 | 2.3879 | 2336.9185 | 2.3001 | 2430.6699 | 2.301 | 2268.9717 | 2.5192 | 2377.8535 | 2.3 | 2548.0523 | 2.1625 | 1.8783 | 2.2652 | 1740.6475 | 2.3002 | 2450.8774 | 2.3001 | 2214.5232 | 2.3001 | 2229.4668 | 2.8427 | 2199.2844 | 2.3003 | 2519.667 | 2.3001 | 2387.1538 | 2.3001 | 2010.5723 | 2.5979 | 2049.0005 | 2.3002 | 2275.1965 | 2.2976 | 2110.3108
2.3085 | 1834.848 | 2.237 | 989.7894 | 2.3084 | 2031.6189 | 2.3085 | 2386.7332 | 2.3085 | 2529.781 | 2.1877 | 2374.6707 | 2.3086 | 2463.8523 | 2.5123 | 1.5747 | 2.5871 | 2160.7754 | 2.3299 | 2345.2358 | 2.5699 | 2333.7834 | 2.3808 | 2544.8843 | 2.6755 | 2151.1414 | 2.3962 | 2345.2935 | 2.3085 | 2438.2888 | 2.3093 | 2275.5894 | 2.5277 | 2382.8193 | 2.3085 | 2556.2935 | 2.1708 | 1.9754 | 2.2654 | 1604.2181 | 2.3085 | 2456.8935 | 2.3085 | 2222.092 | 2.3085 | 2236.9302 | 2.8509 | 2206.6641 | 2.3085 | 2525.5632 | 2.3077 | 2303.4067 | 2.3084 | 2018.5358 | 2.6062 | 2058.4043 | 2.3085 | 2282.0644 | 2.2978 | 2020.3141
2.3169 | 1843.28 | 2.2372 | 886.5407 | 2.3169 | 2039.9901 | 2.3168 | 2395.4702 | 2.3167 | 2538.6182 | 2.196 | 2383.9241 | 2.317 | 2473.1826 | 2.5206 | 1.5982 | 2.5954 | 2170.3594 | 2.3383 | 2354.322 | 2.5783 | 2340.6018 | 2.3891 | 2552.4932 | 2.6837 | 2159.7361 | 2.4046 | 2353.562 | 2.3168 | 2445.8555 | 2.3177 | 2282.7671 | 2.536 | 2387.8103 | 2.3169 | 2564.3174 | 2.1792 | 2.0027 | 2.2656 | 1467.5496 | 2.3169 | 2463.0395 | 2.3169 | 2229.45 | 2.3169 | 2244.3821 | 2.8593 | 2213.8704 | 2.3169 | 2531.4458 | 2.3079 | 2227.385 | 2.3169 | 2026.3054 | 2.6145 | 2066.8674 | 2.3167 | 2288.8005 | 2.298 | 1914.1578
2.3251 | 1851.5757 | 2.2374 | 786.47 | 2.3253 | 2047.8367 | 2.3251 | 2404.1694 | 2.3252 | 2547.2371 | 2.2043 | 2393.2332 | 2.3252 | 2482.2432 | 2.5288 | 1.6869 | 2.6038 | 2179.8203 | 2.3466 | 2363.3132 | 2.5865 | 2347.5935 | 2.3974 | 2560.2532 | 2.692 | 2168.4822 | 2.4129 | 2361.8533 | 2.3252 | 2453.5491 | 2.326 | 2290.532 | 2.5442 | 2392.6458 | 2.3251 | 2572.262 | 2.1876 | 1.6279 | 2.2658 | 1333.7107 | 2.3253 | 2469.1123 | 2.3252 | 2236.6584 | 2.3252 | 2251.3196 | 2.8677 | 2221.1599 | 2.3251 | 2537.1055 | 2.3081 | 2127.7781 | 2.3252 | 2033.8431 | 2.623 | 2076.0469 | 2.3251 | 2295.8242 | 2.2983 | 1796.6608
2.3335 | 1860.238 | 2.2376 | 689.8904 | 2.3335 | 2056.2441 | 2.3335 | 2413.0461 | 2.3334 | 2555.8855 | 2.2126 | 2402.3132 | 2.3335 | 2491.1836 | 2.5372 | 1.4252 | 2.6121 | 2189.0642 | 2.3549 | 2372.3735 | 2.5949 | 2354.4324 | 2.4057 | 2567.4763 | 2.7003 | 2177.1821 | 2.4213 | 2370.0029 | 2.3336 | 2460.8906 | 2.3344 | 2298.1665 | 2.5526 | 2397.023 | 2.3335 | 2580.3435 | 2.1959 | 1.9675 | 2.266 | 1203.8057 | 2.3335 | 2475.1919 | 2.3335 | 2243.8186 | 2.3334 | 2258.9109 | 2.876 | 2228.469 | 2.3336 | 2542.7893 | 2.3083 | 2012.2231 | 2.3334 | 2041.8436 | 2.6313 | 2084.9297 | 2.3334 | 2302.6882 | 2.2985 | 1671.1342
2.3418 | 1868.7101 | 2.2378 | 598.5621 | 2.3418 | 2064.0999 | 2.3419 | 2421.8442 | 2.3418 | 2564.7398 | 2.2209 | 2411.7334 | 2.3419 | 2500.1846 | 2.5455 | 1.8231 | 2.6204 | 2198.4695 | 2.3633 | 2381.4128 | 2.6033 | 2361.0662 | 2.4141 | 2575.3799 | 2.7086 | 2186.1186 | 2.4296 | 2378.2083 | 2.3419 | 2468.5603 | 2.3427 | 2306.1594 | 2.5608 | 2401.2585 | 2.3417 | 2588.03 | 2.2041 | 1.9076 | 2.2661 | 1077.3572 | 2.3418 | 2481.1213 | 2.3419 | 2251.1343 | 2.3418 | 2266.2532 | 2.8842 | 2235.8193 | 2.3419 | 2548.2954 | 2.3085 | 1885.3967 | 2.3418 | 2049.4526 | 2.6395 | 2093.6943 | 2.3419 | 2309.0723 | 2.2987 | 1541.447
2.3501 | 1877.2234 | 2.238 | 513.9191 | 2.3501 | 2072.2153 | 2.3502 | 2430.2834 | 2.3502 | 2572.8569 | 2.2293 | 2421.0332 | 2.3502 | 2509.1143 | 2.5539 | 1.5282 | 2.6288 | 2207.6826 | 2.3715 | 2390.6055 | 2.6115 | 2367.688 | 2.4223 | 2582.7805 | 2.7171 | 2194.706 | 2.4379 | 2386.6179 | 2.3501 | 2475.9922 | 2.3509 | 2313.7361 | 2.5636 | 2248.7673 | 2.3502 | 2596.0876 | 2.2125 | 1.8979 | 2.2663 | 954.7035 | 2.3502 | 2487.2022 | 2.3501 | 2258.3425 | 2.35 | 2273.4756 | 2.8926 | 2243.3242 | 2.3501 | 2553.8669 | 2.3088 | 1750.8466 | 2.3501 | 2057.2991 | 2.6478 | 2102.7175 | 2.3502 | 2315.3796 | 2.2989 | 1411.7377
2.3586 | 1885.5807 | 2.2382 | 436.2665 | 2.3585 | 2080.1226 | 2.3584 | 2439.0212 | 2.3584 | 2581.7883 | 2.2377 | 2430.1389 | 2.3586 | 2518.0217 | 2.5623 | 1.5219 | 2.637 | 2216.999 | 2.38 | 2399.6726 | 2.6199 | 2374.2998 | 2.4308 | 2590.3201 | 2.7254 | 2203.0208 | 2.4462 | 2394.8801 | 2.3585 | 2483.3401 | 2.3593 | 2321.9539 | 2.5638 | 2146.2976 | 2.3585 | 2603.9778 | 2.2209 | 1.8464 | 2.2665 | 837.7907 | 2.3585 | 2493.1836 | 2.3586 | 2265.3499 | 2.3585 | 2280.7244 | 2.9009 | 2250.0669 | 2.3585 | 2559.187 | 2.3089 | 1612.8668 | 2.3585 | 2065.1484 | 2.6561 | 2111.6414 | 2.3584 | 2321.7224 | 2.2991 | 1284.7214
2.3668 | 1893.5298 | 2.2385 | 300.3226 | 2.367 | 2087.9551 | 2.3668 | 2447.6863 | 2.3668 | 2590.467 | 2.2459 | 2439.4443 | 2.3669 | 2526.5552 | 2.5705 | 1.7833 | 2.6455 | 2226.7078 | 2.3883 | 2408.6882 | 2.6283 | 2373.2183 | 2.4391 | 2597.8655 | 2.7337 | 2211.5156 | 2.4545 | 2402.7217 | 2.3668 | 2491.2415 | 2.3676 | 2329.7959 | 2.564 | 2028.0679 | 2.3668 | 2611.7483 | 2.2293 | 1.9851 | 2.2667 | 728.4158 | 2.367 | 2498.9905 | 2.3669 | 2272.281 | 2.3669 | 2288.0002 | 2.9094 | 2257.2812 | 2.3667 | 2565.0586 | 2.3091 | 1475.5802 | 2.367 | 2072.7617 | 2.6645 | 2120.6794 | 2.3668 | 2328.3164 | 2.2993 | 1160.7374
2.3751 | 1901.8131 | 2.2389 | 188.8489 | 2.3752 | 2095.4851 | 2.3751 | 2456.2395 | 2.3752 | 2599.2971 | 2.2542 | 2448.4373 | 2.3751 | 2535.8076 | 2.5789 | 1.7839 | 2.6538 | 2235.6816 | 2.3966 | 2417.6587 | 2.6366 | 2379.7083 | 2.4474 | 2605.1489 | 2.742 | 2219.8721 | 2.4628 | 2411.0561 | 2.3752 | 2498.5159 | 2.376 | 2337.6811 | 2.5642 | 1899.0543 | 2.375 | 2619.302 | 2.2376 | 1.7884 | 2.2669 | 626.9957 | 2.3752 | 2504.6011 | 2.3751 | 2279.2268 | 2.3751 | 2295.2886 | 2.9177 | 2264.146 | 2.3752 | 2570.4439 | 2.3094 | 1340.9979 | 2.3752 | 2080.6714 | 2.673 | 2129.489 | 2.375 | 2334.5938 | 2.2995 | 1039.4536
2.3835 | 1910.1254 | 2.2392 | 101.0829 | 2.3834 | 2103.4014 | 2.3836 | 2464.7571 | 2.3834 | 2607.9963 | 2.2625 | 2457.7312 | 2.3835 | 2544.5327 | 2.5872 | 1.5261 | 2.6621 | 2244.9666 | 2.405 | 2426.5991 | 2.645 | 2385.7024 | 2.4558 | 2611.9792 | 2.7503 | 2228.7576 | 2.4713 | 2419.2319 | 2.3836 | 2505.8997 | 2.3844 | 2345.5725 | 2.5645 | 1763.0721 | 2.3834 | 2627.4351 | 2.2458 | 1.7759 | 2.267 | 533.1407 | 2.3834 | 2510.4995 | 2.3835 | 2286.2788 | 2.3835 | 2302.1543 | 2.9259 | 2271.1042 | 2.3837 | 2575.8757 | 2.3095 | 1209.2307 | 2.3834 | 2088.1401 | 2.6812 | 2138.2712 | 2.3835 | 2340.6738 | 2.2997 | 922.2333
2.3918 | 1918.54 | 2.2397 | 7.9445 | 2.3919 | 2110.9145 | 2.3919 | 2473.3438 | 2.3919 | 2616.6011 | 2.2709 | 2466.9119 | 2.3918 | 2553.3699 | 2.5955 | 1.4141 | 2.6704 | 2254.4424 | 2.4132 | 2435.7368 | 2.6533 | 2391.3088 | 2.464 | 2619.5342 | 2.7587 | 2237.2864 | 2.4796 | 2427.0547 | 2.3918 | 2513.21 | 2.3927 | 2353.4094 | 2.5647 | 1624.5666 | 2.3917 | 2635.1204 | 2.2542 | 1.7979 | 2.2673 | 446.66 | 2.3918 | 2516.4275 | 2.3918 | 2293.5662 | 2.3918 | 2309.2849 | 2.9343 | 2278.1191 | 2.3919 | 2581.3557 | 2.3097 | 1080.8451 | 2.3918 | 2095.7283 | 2.6895 | 2146.9753 | 2.3919 | 2346.8074 | 2.2999 | 811.4062
2.4003 | 1926.8359 | 2.2404 | -69.3555 | 2.4 | 2117.8621 | 2.4001 | 2481.9329 | 2.4002 | 2624.946 | 2.2794 | 2476.1856 | 2.4002 | 2561.9653 | 2.604 | 1.6248 | 2.6787 | 2263.7747 | 2.4216 | 2444.802 | 2.6616 | 2396.7781 | 2.4724 | 2626.7756 | 2.7672 | 2245.4797 | 2.4879 | 2435.1614 | 2.4002 | 2520.374 | 2.401 | 2360.8633 | 2.5649 | 1487.4073 | 2.4002 | 2642.7754 | 2.2625 | 2.0829 | 2.2674 | 367.7169 | 2.4 | 2521.8882 | 2.4002 | 2300.6121 | 2.4002 | 2316.4626 | 2.9425 | 2285.5383 | 2.4002 | 2586.73 | 2.31 | 957.5518 | 2.4001 | 2103.5344 | 2.6979 | 2155.7119 | 2.4001 | 2353.084 | 2.3001 | 707.7093
2.4085 | 1934.9096 | 2.2485 | 2.0058 | 2.4085 | 2124.7065 | 2.4085 | 2490.5386 | 2.4084 | 2633.6699 | 2.2877 | 2485.1704 | 2.4086 | 2570.9158 | 2.6122 | 1.8966 | 2.687 | 2272.9458 | 2.43 | 2453.3577 | 2.67 | 2401.8691 | 2.4808 | 2633.4653 | 2.7754 | 2253.8315 | 2.4962 | 2443.2627 | 2.4085 | 2527.8933 | 2.4093 | 2368.9756 | 2.5651 | 1352.7081 | 2.4085 | 2650.2126 | 2.2709 | 1.7473 | 2.2678 | 232.5114 | 2.4085 | 2528.0984 | 2.4086 | 2307.1902 | 2.4086 | 2323.6773 | 2.951 | 2292.6985 | 2.4085 | 2592.2905 | 2.3101 | 840.7853 | 2.4086 | 2111.0691 | 2.7061 | 2164.6939 | 2.4084 | 2359.2695 | 2.3003 | 610.2885
2.4167 | 1943.1248 | 2.2567 | -0.19166 | 2.4169 | 2131.4153 | 2.4167 | 2499.0291 | 2.4169 | 2642.0542 | 2.2959 | 2494.0994 | 2.4168 | 2579.667 | 2.6205 | 1.6033 | 2.6955 | 2282.1475 | 2.4383 | 2462.3796 | 2.6782 | 2406.8962 | 2.4891 | 2640.5327 | 2.7836 | 2262.1599 | 2.5044 | 2451.3601 | 2.4169 | 2535.0686 | 2.4176 | 2376.6047 | 2.5653 | 1219.7888 | 2.4167 | 2657.7041 | 2.2793 | 1.9795 | 2.2681 | 125.832 | 2.4169 | 2533.657 | 2.4169 | 2313.9832 | 2.4168 | 2330.3413 | 2.9594 | 2299.1521 | 2.4168 | 2597.6299 | 2.3103 | 731.1237 | 2.4169 | 2118.5181 | 2.7147 | 2173.6016 | 2.4167 | 2365.342 | 2.3004 | 519.022
2.4251 | 1950.9371 | 2.2649 | -0.30758 | 2.4252 | 2137.4995 | 2.4252 | 2507.6038 | 2.4251 | 2650.8303 | 2.3042 | 2503.3025 | 2.4251 | 2580.2039 | 2.6289 | 1.5531 | 2.7038 | 2291.5383 | 2.4465 | 2471.4753 | 2.6866 | 2410.4951 | 2.4973 | 2647.3638 | 2.792 | 2270.2178 | 2.5129 | 2459.2129 | 2.4253 | 2542.4311 | 2.4261 | 2384.1448 | 2.5655 | 1089.2922 | 2.4251 | 2665.4165 | 2.2875 | 1.954 | 2.2684 | 44.3912 | 2.4252 | 2539.0222 | 2.4251 | 2320.7869 | 2.4251 | 2337.3027 | 2.9676 | 2305.9512 | 2.4253 | 2602.6792 | 2.3105 | 628.7993 | 2.4251 | 2125.9509 | 2.7229 | 2182.5205 | 2.425 | 2371.1616 | 2.3006 | 435.0699
2.4334 | 1959.2108 | 2.2733 | -0.32268 | 2.4335 | 2144.0464 | 2.4336 | 2515.8367 | 2.4335 | 2659.292 | 2.3125 | 2512.7947 | 2.4335 | 2589.0312 | 2.6371 | 1.762 | 2.7121 | 2300.7993 | 2.4549 | 2480.0984 | 2.695 | 2412.3301 | 2.5057 | 2653.8538 | 2.8003 | 2278.145 | 2.5213 | 2467.3525 | 2.4335 | 2549.4028 | 2.4344 | 2391.6294 | 2.5657 | 963.6533 | 2.4334 | 2673.374 | 2.2958 | 1.8489 | 2.2689 | -37.4456 | 2.4335 | 2544.5435 | 2.4335 | 2327.7434 | 2.4334 | 2344.1477 | 2.9759 | 2312.7607 | 2.4336 | 2607.8557 | 2.3107 | 533.9998 | 2.4334 | 2133.5337 | 2.7312 | 2190.9192 | 2.4335 | 2376.988 | 2.3007 | 359.135
2.4418 | 1967.3746 | 2.2816 | -0.03273 | 2.4418 | 2150.0386 | 2.4419 | 2524.55 | 2.4419 | 2667.6638 | 2.321 | 2521.8577 | 2.4418 | 2597.9749 | 2.6456 | 1.6072 | 2.7204 | 2310.273 | 2.4632 | 2489.2363 | 2.7033 | 2408.7685 | 2.514 | 2660.9326 | 2.8088 | 2286.1726 | 2.5295 | 2475.2192 | 2.4418 | 2556.4194 | 2.4426 | 2399.0295 | 2.5659 | 845.0638 | 2.4418 | 2680.3943 | 2.3042 | 1.9945 | 2.2767 | 5.4245 | 2.4418 | 2550.0872 | 2.4418 | 2334.6138 | 2.4417 | 2351.1279 | 2.9842 | 2319.6016 | 2.4418 | 2612.793 | 2.3109 | 446.8628 | 2.4417 | 2140.8914 | 2.7395 | 2199.4785 | 2.4418 | 2382.5464 | 2.3011 | 229.0799
2.4503 | 1974.9805 | 2.29 | -0.14424 | 2.4501 | 2156.3662 | 2.4501 | 2533.3455 | 2.4501 | 2676.0415 | 2.3294 | 2530.8098 | 2.4503 | 2606.8628 | 2.6539 | 1.4713 | 2.7287 | 2319.4504 | 2.4717 | 2498.2602 | 2.7096 | 2303.6848 | 2.5225 | 2667.6006 | 2.8171 | 2293.7978 | 2.5378 | 2483.3159 | 2.4502 | 2563.4426 | 2.451 | 2406.3044 | 2.5661 | 734.3084 | 2.4503 | 2687.4844 | 2.3125 | 1.8773 | 2.2851 | 1.9775 | 2.4501 | 2555.6299 | 2.4503 | 2341.2629 | 2.4502 | 2357.8704 | 2.9926 | 2326.5994 | 2.4501 | 2618.0625 | 2.311 | 367.4399 | 2.4501 | 2148.1953 | 2.7478 | 2208.2427 | 2.4501 | 2387.6987 | 2.3014 | 125.7172
2.4585 | 1982.8359 | 2.2983 | -0.4892 | 2.4585 | 2162.3101 | 2.4585 | 2541.8227 | 2.4585 | 2684.7241 | 2.3376 | 2539.9316 | 2.4585 | 2615.3247 | 2.6622 | 1.5749 | 2.7371 | 2328.5828 | 2.48 | 2506.9102 | 2.7099 | 2220.0925 | 2.5308 | 2673.7378 | 2.8253 | 2301.4846 | 2.5462 | 2491.2666 | 2.4585 | 2570.3738 | 2.4593 | 2413.6943 | 2.5663 | 631.2451 | 2.4585 | 2694.294 | 2.321 | 1.9896 | 2.2934 | 2.0765 | 2.4586 | 2560.9863 | 2.4585 | 2347.9648 | 2.4585 | 2364.8083 | 3.0011 | 2333.168 | 2.4585 | 2623.3362 | 2.3114 | 231.5143 | 2.4585 | 2155.2268 | 2.7563 | 2217.2629 | 2.4585 | 2391.7097 | 2.3018 | 47.2538
2.4668 | 1990.8207 | 2.3066 | -0.31939 | 2.4669 | 2164.7163 | 2.4668 | 2550.2781 | 2.4668 | 2693.2717 | 2.346 | 2549.0198 | 2.4668 | 2624.3384 | 2.6705 | 1.5785 | 2.7455 | 2337.8059 | 2.4882 | 2515.6826 | 2.7101 | 2114.8406 | 2.539 | 2679.9285 | 2.8337 | 2308.9441 | 2.5545 | 2499.2859 | 2.4669 | 2577.2966 | 2.4677 | 2420.7058 | 2.5665 | 535.6585 | 2.4668 | 2701.2852 | 2.3293 | 1.8113 | 2.3016 | 2.0715 | 2.4669 | 2566.2993 | 2.4668 | 2354.667 | 2.4668 | 2371.2146 | 3.0094 | 2339.6973 | 2.4669 | 2628.468 | 2.3118 | 124.3975 | 2.4668 | 2162.592 | 2.7647 | 2225.6462 | 2.4652 | 2308.6645 | 2.3022 | -32.482
2.4751 | 1998.7635 | 2.315 | -0.31528 | 2.4752 | 2169.7161 | 2.4753 | 2558.794 | 2.4751 | 2701.6562 | 2.3542 | 2558.1221 | 2.4752 | 2632.8379 | 2.6788 | 1.4845 | 2.7537 | 2347.1995 | 2.4966 | 2524.4807 | 2.7103 | 1995.0573 | 2.5474 | 2686.0002 | 2.842 | 2316.5772 | 2.563 | 2507.0469 | 2.4752 | 2583.6572 | 2.4761 | 2426.8501 | 2.5667 | 447.6398 | 2.4751 | 2707.4741 | 2.3374 | 2.112 | 2.31 | 2.205 | 2.4752 | 2571.7649 | 2.4752 | 2361.2151 | 2.4752 | 2378.0544 | 3.0176 | 2346.1533 | 2.4753 | 2633.3728 | 2.3121 | 42.9904 | 2.4751 | 2169.4985 | 2.7729 | 2234.3752 | 2.4654 | 2225.4475 | 2.3102 | 5.9023
2.4834 | 2006.6238 | 2.3232 | -0.61194 | 2.4835 | 2173.6296 | 2.4836 | 2567.009 | 2.4836 | 2709.8914 | 2.3626 | 2567.0591 | 2.4835 | 2641.7175 | 2.6872 | 1.3861 | 2.7621 | 2356.3848 | 2.5048 | 2533.2651 | 2.7105 | 1864.9578 | 2.5557 | 2692.0869 | 2.8504 | 2323.988 | 2.5713 | 2514.793 | 2.4835 | 2590.7781 | 2.4844 | 2431.9248 | 2.5668 | 367.4608 | 2.4835 | 2714.2544 | 2.3458 | 1.842 | 2.3184 | 2.0674 | 2.4835 | 2577.3106 | 2.4835 | 2367.6941 | 2.4834 | 2384.9973 | 3.026 | 2352.6177 | 2.4835 | 2638.0908 | 2.3125 | -38.9971 | 2.4835 | 2176.8169 | 2.7812 | 2243.1821 | 2.4656 | 2119.9038 | 2.3184 | 2.3591
2.4919 | 2014.2424 | 2.3316 | -0.62886 | 2.4917 | 2177.2734 | 2.4918 | 2575.5339 | 2.4919 | 2718.313 | 2.3711 | 2576.1299 | 2.4919 | 2650.1372 | 2.6916 | 1.5512 | 2.7704 | 2365.7749 | 2.5133 | 2542.1467 | 2.7107 | 1728.3938 | 2.5641 | 2697.8408 | 2.8588 | 2330.6489 | 2.5795 | 2522.6482 | 2.4919 | 2597.334 | 2.4926 | 2437.0757 | 2.5672 | 230.8208 | 2.4919 | 2720.6116 | 2.3541 | 2.1307 | 2.3267 | 2.0994 | 2.4918 | 2582.5769 | 2.4919 | 2374.4231 | 2.4918 | 2391.4473 | 3.0342 | 2359.6731 | 2.4918 | 2643.053 | 2.3203 | 5.4526 | 2.4918 | 2183.9846 | 2.7895 | 2251.709 | 2.4658 | 1999.7686 | 2.3268 | 2.3633
2.5002 | 2021.2412 | 2.3401 | -0.4161 | 2.5002 | 2180.1553 | 2.5002 | 2583.9121 | 2.5001 | 2726.762 | 2.3794 | 2585.0478 | 2.5003 | 2658.2302 |  |  | 2.7788 | 2375.1069 | 2.5217 | 2550.6157 | 2.7109 | 1589.9481 | 2.5725 | 2702.5613 | 2.867 | 2337.3757 | 2.5879 | 2530.5291 | 2.5001 | 2604.0891 | 2.501 | 2441.6589 | 2.5675 | 123.5807 | 2.5002 | 2726.6716 | 2.3626 | 1.9333 | 2.3351 | 2.0986 | 2.5002 | 2587.9509 | 2.5002 | 2380.8945 | 2.5002 | 2397.8892 | 3.0426 | 2366.0855 | 2.5001 | 2648.2246 | 2.3286 | 2.3462 | 2.5002 | 2190.8264 | 2.7978 | 2260.1501 | 2.466 | 1869.7561 | 2.3352 | 2.3949
2.5084 | 2028.3153 | 2.3483 | -0.39871 | 2.5086 | 2183.5339 | 2.5084 | 2592.2251 | 2.5085 | 2735.229 | 2.3876 | 2594.1138 | 2.5085 | 2666.3186 |  |  | 2.7872 | 2384.1809 | 2.5299 | 2559.4624 | 2.7111 | 1453.0997 | 2.5808 | 2707.5393 | 2.8753 | 2343.8289 | 2.5962 | 2538.4114 | 2.5085 | 2610.5271 | 2.5093 | 2446.2656 | 2.5678 | 41.6943 | 2.5084 | 2732.4783 | 2.371 | 1.8349 | 2.3434 | 1.9411 | 2.5086 | 2593.3374 | 2.5085 | 2386.9954 | 2.5085 | 2404.5088 | 3.0511 | 2372.5542 | 2.5084 | 2652.9866 | 2.3369 | 2.2865 | 2.5085 | 2198.1885 | 2.8063 | 2268.741 | 2.4662 | 1733.6101 | 2.3435 | 2.4281
2.5168 | 2035.3311 | 2.3566 | -0.43473 | 2.5168 | 2186.9036 | 2.5169 | 2600.6975 | 2.5167 | 2743.2776 | 2.3959 | 2603.3223 | 2.5168 | 2673.7195 |  |  | 2.7955 | 2393.2932 | 2.5383 | 2567.9233 | 2.7113 | 1318.6226 | 2.589 | 2711.7219 | 2.8836 | 2349.8809 | 2.6046 | 2545.9978 | 2.517 | 2616.677 | 2.5177 | 2450.6082 | 2.5683 | -40.5349 | 2.5168 | 2738.3743 | 2.3792 | 1.9409 | 2.3516 | 2.1592 | 2.5168 | 2598.4695 | 2.5168 | 2393.4936 | 2.5168 | 2411.0652 | 3.0593 | 2379.1116 | 2.517 | 2658.0815 | 2.3453 | 2.1407 | 2.5167 | 2205.4605 | 2.8146 | 2276.9221 | 2.4664 | 1595.5713 | 2.3517 | 2.5239
2.525 | 2042.8772 | 2.365 | -0.4456 | 2.5251 | 2189.7869 | 2.5253 | 2608.9941 | 2.5252 | 2746.7219 | 2.4042 | 2612.3232 | 2.5251 | 2680.4404 |  |  | 2.8038 | 2402.4753 | 2.5466 | 2576.6196 | 2.7115 | 1186.2225 | 2.5974 | 2715.4556 | 2.892 | 2355.7878 | 2.613 | 2553.4976 | 2.5252 | 2622.5693 | 2.526 | 2455.5452 | 2.5761 | 5.7008 | 2.525 | 2743.4524 | 2.3875 | 2.0052 | 2.3601 | 1.8716 | 2.5251 | 2603.7112 | 2.5252 | 2399.8125 | 2.5251 | 2417.5859 | 3.0676 | 2385.3935 | 2.5253 | 2662.7263 | 2.3537 | 2.5108 | 2.5251 | 2212.8574 | 2.8228 | 2285.0007 | 2.4666 | 1458.9103 | 2.3601 | 2.1563
2.5335 | 2050.0391 | 2.3733 | -0.37239 | 2.5334 | 2188.021 | 2.5335 | 2617.1782 | 2.5335 | 2754.6721 | 2.4127 | 2621.0117 | 2.5335 | 2688.0696 |  |  | 2.8121 | 2411.9839 | 2.5549 | 2585.4456 | 2.7117 | 1057.2014 | 2.6057 | 2718.2161 | 2.9005 | 2361.0627 | 2.6212 | 2560.9084 | 2.5335 | 2628.5457 | 2.5343 | 2460.5471 | 2.5844 | 1.9536 | 2.5335 | 2748.6345 | 2.3958 | 2.2084 | 2.3683 | 2.0865 | 2.5335 | 2608.6826 | 2.5335 | 2406.6089 | 2.5334 | 2424.124 | 3.0759 | 2391.7578 | 2.5335 | 2667.5859 | 2.362 | 2.2018 | 2.5335 | 2220.1956 | 2.8312 | 2293.7454 | 2.4668 | 1324.3751 | 2.3684 | 2.163
2.5419 | 2057.3508 | 2.3817 | -0.77122 | 2.5419 | 2171.4412 | 2.5418 | 2625.6074 | 2.5419 | 2763.2349 | 2.4211 | 2630.168 | 2.542 | 2696.5996 |  |  | 2.8204 | 2420.9507 | 2.5633 | 2593.8306 | 2.7118 | 934.0532 | 2.6141 | 2719.4187 | 2.9088 | 2366.1321 | 2.6296 | 2568.5161 | 2.5418 | 2634.6814 | 2.5427 | 2465.2383 | 2.5928 | 1.9328 | 2.5419 | 2752.6562 | 2.3964 | 2.2508 | 2.3768 | 1.7818 | 2.5418 | 2613.8669 | 2.5419 | 2412.9902 | 2.5419 | 2430.467 | 3.0843 | 2398.0544 | 2.5419 | 2672.4985 | 2.3702 | 2.0858 | 2.5419 | 2227.3293 | 2.8395 | 2301.6721 | 2.467 | 1191.926 | 2.3769 | 2.3196
2.5501 | 2064.8928 | 2.39 | -0.4362 | 2.5503 | 2168.1448 | 2.5502 | 2633.7498 | 2.5502 | 2771.4719 | 2.4293 | 2638.9026 | 2.5502 | 2704.947 |  |  | 2.8288 | 2430.0012 | 2.5717 | 2602.5244 | 2.7121 | 818.2334 | 2.6225 | 2718.2805 | 2.917 | 2370.9094 | 2.6378 | 2575.9233 | 2.5501 | 2640.3357 | 2.551 | 2465.8769 | 2.601 | 2.2549 | 2.5501 | 2755.8462 |  |  | 2.3851 | 1.6384 | 2.5503 | 2618.7551 | 2.5502 | 2418.8496 | 2.5502 | 2436.7173 | 3.0927 | 2404.5269 | 2.5501 | 2677.0759 | 2.3786 | 2.6059 | 2.5502 | 2234.5757 | 2.848 | 2309.824 | 2.4672 | 1063.0747 | 2.3852 | 2.4893
2.5584 | 2072.2952 | 2.3983 | -0.45424 | 2.5585 | 2172.5623 | 2.5585 | 2641.9534 | 2.5585 | 2779.7173 | 2.4365 | 2523.9273 | 2.5585 | 2713.2878 |  |  | 2.8371 | 2439.2478 | 2.5799 | 2611.1636 | 2.7123 | 709.7806 | 2.6307 | 2712.7917 | 2.9253 | 2372.3635 | 2.6462 | 2583.6863 | 2.5586 | 2645.7944 | 2.5521 | 2384.4756 | 2.6095 | 2.1408 | 2.5584 | 2757.2385 |  |  | 2.3933 | 1.6936 | 2.5586 | 2623.6343 | 2.5585 | 2425.0723 | 2.5584 | 2442.958 | 3.101 | 2410.825 | 2.5586 | 2681.6409 | 2.3869 | 2.321 | 2.5585 | 2241.3594 | 2.8563 | 2317.7188 | 2.4674 | 940.0089 | 2.3934 | 2.2523
2.5668 | 2079.9797 | 2.4066 | -0.23966 | 2.5668 | 2178.7117 | 2.5669 | 2650.1433 | 2.5668 | 2787.8494 | 2.4367 | 2422.4145 | 2.5669 | 2721.9853 |  |  | 2.8454 | 2448.0715 | 2.5883 | 2619.2163 | 2.7124 | 608.5845 | 2.6391 | 2699.2458 | 2.9336 | 2352.5085 | 2.6546 | 2591.2041 | 2.5669 | 2650.9421 | 2.5523 | 2302.917 | 2.6178 | 1.7782 | 2.5668 | 2753.7944 |  |  | 2.4017 | 1.8036 | 2.5669 | 2628.7886 | 2.5669 | 2431.3784 | 2.5668 | 2449.4399 | 3.1092 | 2416.9236 | 2.567 | 2686.2827 | 2.3953 | 2.1621 | 2.5667 | 2248.6794 | 2.8645 | 2325.4211 | 2.4676 | 823.8029 | 2.4018 | 2.111
2.574 | 1962.5909 | 2.4149 | -0.67762 | 2.5752 | 2184.9695 | 2.5752 | 2658.4451 | 2.5752 | 2796.1213 | 2.437 | 2299.6628 | 2.5751 | 2730.7283 |  |  | 2.8537 | 2457.1746 | 2.5966 | 2628.0925 | 2.7126 | 514.9346 | 2.6473 | 2665.8372 | 2.9415 | 2264.5312 | 2.6629 | 2598.6094 | 2.5751 | 2656.085 | 2.5525 | 2198.01 | 2.626 | 2.0933 | 2.5751 | 2732.0378 |  |  | 2.4101 | 1.8365 | 2.5752 | 2633.9451 | 2.5751 | 2437.554 | 2.5751 | 2455.6345 | 3.1176 | 2423.1191 | 2.5752 | 2690.9055 | 2.4037 | 2.2626 | 2.5752 | 2255.6509 | 2.8728 | 2333.4246 | 2.4678 | 714.6625 | 2.4101 | 2.2045
2.5742 | 1876.7698 | 2.4234 | -0.49584 | 2.5759 | 2060.6013 | 2.5834 | 2666.5395 | 2.5835 | 2803.929 | 2.4372 | 2163.0618 | 2.5836 | 2738.9792 |  |  | 2.862 | 2466.5696 | 2.605 | 2636.4551 | 2.7128 | 429.0808 | 2.6557 | 2598.0359 | 2.9419 | 2092.8359 | 2.6712 | 2605.9104 | 2.5835 | 2661.4373 | 2.5527 | 2077.1811 | 2.6344 | 1.7101 | 2.5819 | 2654.3323 |  |  | 2.4184 | 1.654 | 2.5834 | 2638.7105 | 2.5835 | 2443.7585 | 2.5835 | 2461.7625 | 3.126 | 2429.3794 | 2.5835 | 2695.1252 | 2.4118 | 2.0933 | 2.5835 | 2262.8689 | 2.8812 | 2341.0276 | 2.468 | 612.856 | 2.4185 | 2.3784
2.5744 | 1776.5762 | 2.4318 | -0.34965 | 2.5761 | 1971.7091 | 2.5918 | 2674.4414 | 2.5918 | 2812.3069 | 2.4374 | 2017.082 | 2.5919 | 2747.5037 |  |  | 2.8704 | 2475.3784 | 2.6133 | 2644.8699 | 2.713 | 351.002 | 2.6619 | 2522.5689 | 2.9421 | 1979.8876 | 2.6796 | 2613.4048 | 2.5917 | 2666.0867 | 2.553 | 1944.7929 | 2.6427 | 1.9717 | 2.584 | 2525.949 |  |  | 2.4268 | 1.837 | 2.592 | 2643.8333 | 2.5919 | 2449.698 | 2.5919 | 2467.9675 | 3.1344 | 2435.4785 | 2.5918 | 2699.8018 | 2.4202 | 1.9845 | 2.592 | 2269.7976 | 2.8895 | 2348.4456 | 2.4681 | 518.7686 | 2.4269 | 2.2688
2.5745 | 1665.7634 | 2.44 | -0.40735 | 2.5763 | 1867.5624 | 2.6001 | 2682.6868 | 2.6002 | 2820.2097 | 2.4375 | 1866.4235 | 2.6001 | 2756.3272 |  |  | 2.8788 | 2484.4023 | 2.6216 | 2653.1148 | 2.7133 | 217.8929 | 2.6632 | 2392.5627 | 2.9423 | 1855.6457 | 2.6878 | 2620.8967 | 2.6002 | 2670.5747 | 2.5531 | 1804.7419 | 2.6511 | 1.8895 | 2.5842 | 2434.8074 |  |  | 2.4313 | 1.8259 | 2.6003 | 2648.2383 | 2.6002 | 2455.6648 | 2.6001 | 2474.0632 | 3.1427 | 2441.542 | 2.6001 | 2704.5022 | 2.4285 | 2.3831 | 2.6002 | 2276.7639 | 2.898 | 2354.2742 | 2.4683 | 432.6136 | 2.4351 | 2.3765
2.5747 | 1547.5371 | 2.4483 | -0.63485 | 2.5765 | 1752.2766 | 2.6086 | 2690.6304 | 2.6084 | 2828.4912 | 2.4378 | 1715.6993 | 2.6085 | 2764.5808 |  |  | 2.8871 | 2493.5144 | 2.6299 | 2661.426 | 2.7137 | 113.5732 | 2.6634 | 2298.3762 | 2.9425 | 1723.554 | 2.6963 | 2628.0251 | 2.6086 | 2674.738 | 2.5533 | 1661.7423 | 2.6595 | 2.1416 | 2.5844 | 2319.5227 |  |  |  |  | 2.6085 | 2653.0901 | 2.6085 | 2461.6545 | 2.6084 | 2479.8059 | 3.1509 | 2447.542 | 2.6086 | 2708.9861 | 2.437 | 2.2604 | 2.6084 | 2283.4031 | 2.9063 | 2357.6792 | 2.4685 | 354.4075 | 2.4434 | 2.1147
2.5749 | 1425.6823 | 2.4566 | -0.33232 | 2.5767 | 1629.0381 | 2.6169 | 2698.4177 | 2.6169 | 2836.521 | 2.438 | 1566.5787 | 2.6168 | 2772.8723 |  |  | 2.8954 | 2502.4106 | 2.6382 | 2670.0723 | 2.714 | 34.157 | 2.6637 | 2183.7827 | 2.9426 | 1587.7809 | 2.7046 | 2634.9019 | 2.6168 | 2678.2205 | 2.5535 | 1519.8145 | 2.6677 | 1.9228 | 2.5846 | 2188.3552 |  |  |  |  | 2.6168 | 2657.824 | 2.6169 | 2467.5781 | 2.6168 | 2486.2978 | 3.1593 | 2453.7087 | 2.6169 | 2713.4338 | 2.4454 | 2.0359 | 2.6169 | 2290.5432 | 2.9145 | 2359.7231 | 2.4688 | 221.0631 | 2.4518 | 2.2416
2.5751 | 1303.9303 | 2.465 | -0.53332 | 2.577 | 1501.6587 | 2.6251 | 2706.0706 | 2.6252 | 2844.5496 | 2.4382 | 1418.5101 | 2.6252 | 2781.3958 |  |  | 2.9038 | 2511.7478 | 2.6465 | 2678.6694 | 2.7145 | -44.7107 | 2.6639 | 2055.3682 | 2.9428 | 1452.5831 | 2.7129 | 2642.1494 | 2.6252 | 2681.3933 | 2.5537 | 1380.5516 | 2.6761 | 1.889 | 2.5848 | 2046.2615 |  |  |  |  | 2.6251 | 2662.5774 | 2.6251 | 2473.8103 | 2.6251 | 2492.2864 | 3.1676 | 2459.4104 | 2.6252 | 2717.5669 | 2.4536 | 2.4171 | 2.6251 | 2297.342 | 2.9229 | 2341.4917 | 2.4691 | 116.1089 | 2.4601 | 2.2076
2.5753 | 1185.333 | 2.4734 | -0.28091 | 2.5771 | 1373.9584 | 2.6335 | 2712.512 | 2.6335 | 2852.7878 | 2.4384 | 1272.2427 | 2.6336 | 2789.5681 |  |  | 2.912 | 2517.9927 | 2.655 | 2687.0371 | 2.7223 | 5.3036 | 2.6641 | 1917.0223 | 2.943 | 1320.6694 | 2.7212 | 2649.0933 | 2.6335 | 2684.7974 | 2.5539 | 1243.9017 | 2.6844 | 1.7868 | 2.585 | 1897.2661 |  |  |  |  | 2.6335 | 2667.5 | 2.6336 | 2479.6946 | 2.6336 | 2498.3801 | 3.1759 | 2465.293 | 2.6335 | 2722.1047 | 2.4619 | 2.0846 | 2.6336 | 2303.9055 | 2.9234 | 2214.4067 | 2.4694 | 36.4463 | 2.4686 | 2.0987
2.5755 | 1070.8771 | 2.4817 | -0.53855 | 2.5773 | 1249.0081 | 2.6418 | 2719.9631 | 2.6419 | 2860.5481 | 2.4386 | 1130.3577 | 2.6419 | 2797.9868 |  |  | 2.9205 | 2526.885 | 2.6633 | 2695.2742 | 2.7306 | 1.938 | 2.6643 | 1772.8617 | 2.9432 | 1192.2003 | 2.7295 | 2656.2878 | 2.6418 | 2687.7197 | 2.5541 | 1110.6895 | 2.6927 | 1.8022 | 2.5852 | 1746.1708 |  |  |  |  | 2.642 | 2672.0317 | 2.6419 | 2485.2481 | 2.6419 | 2503.9343 | 3.1844 | 2471.3411 | 2.6418 | 2726.3081 | 2.4703 | 2.0918 | 2.6419 | 2310.4934 | 2.9236 | 2120.2449 | 2.4699 | -43.3558 | 2.4768 | 2.2543
2.5757 | 959.5029 | 2.4899 | -0.53685 | 2.5775 | 1128.0542 | 2.6501 | 2728.0332 | 2.6501 | 2868.4731 | 2.4388 | 995.2921 | 2.6501 | 2805.8086 |  |  | 2.9288 | 2535.603 | 2.6715 | 2703.4448 | 2.7388 | 1.7962 | 2.6645 | 1627.7329 | 2.9434 | 1066.4767 | 2.7379 | 2663.3816 | 2.6503 | 2690.2766 | 2.5543 | 983.0369 | 2.7012 | 1.967 | 2.5854 | 1596.8781 |  |  |  |  | 2.6502 | 2676.5825 | 2.6501 | 2491.01 | 2.6501 | 2509.7246 | 3.1927 | 2477.3708 | 2.6503 | 2730.8769 | 2.4785 | 2.2188 | 2.6501 | 2317.0164 | 2.9238 | 2009.8791 | 2.4778 | 5.9696 | 2.4851 | 2.3083
2.5759 | 850.8503 | 2.4983 | -0.52598 | 2.5777 | 1010.5245 | 2.6586 | 2735.7581 | 2.6585 | 2876.2791 | 2.439 | 868.3864 | 2.6585 | 2807.1797 |  |  | 2.9371 | 2544.4109 | 2.68 | 2712.0188 | 2.7474 | 1.8825 | 2.6647 | 1484.8464 | 2.9436 | 944.3214 | 2.7463 | 2670.3218 | 2.6586 | 2693.2581 | 2.5545 | 862.5555 | 2.7095 | 1.9622 | 2.5856 | 1450.2575 |  |  |  |  | 2.6584 | 2681.2288 | 2.6585 | 2496.6685 | 2.6585 | 2515.5034 | 3.2009 | 2483.229 | 2.6586 | 2734.814 | 2.4871 | 2.2477 | 2.6584 | 2323.7036 | 2.924 | 1887.7224 | 2.486 | 2.344 | 2.4935 | 2.0663
2.5761 | 746.4114 | 2.5065 | -0.49965 | 2.5779 | 896.2858 | 2.6669 | 2743.5166 | 2.6669 | 2884.2136 | 2.4392 | 750.0536 | 2.6627 | 2685.2139 |  |  | 2.9455 | 2552.9307 | 2.6882 | 2720.4641 | 2.7557 | 1.8433 | 2.6649 | 1344.545 | 2.9438 | 827.8112 | 2.7546 | 2677.1965 | 2.6668 | 2695.1853 | 2.5547 | 749.5627 | 2.7177 | 1.7708 | 2.5858 | 1305.6899 |  |  |  |  | 2.6668 | 2685.7556 | 2.6667 | 2502.8735 | 2.6667 | 2521.2961 | 3.2093 | 2488.9563 | 2.6668 | 2739.0557 | 2.4954 | 1.8256 | 2.6668 | 2330.1816 | 2.9242 | 1756.7229 | 2.4945 | 2.6917 | 2.5017 | 2.2687
2.5762 | 647.7282 | 2.5151 | -0.69895 | 2.5781 | 786.8424 | 2.6751 | 2751.602 | 2.6686 | 2732.4956 | 2.4393 | 640.3111 | 2.6629 | 2580.928 |  |  | 2.9537 | 2561.7368 | 2.6966 | 2728.4558 | 2.7639 | 1.7047 | 2.6651 | 1206.6442 | 2.944 | 718.7108 | 2.7628 | 2683.9219 | 2.6752 | 2697.1973 | 2.5548 | 643.9488 | 2.7261 | 1.8488 | 2.5859 | 1164.1206 |  |  |  |  | 2.6751 | 2690.4351 | 2.6752 | 2508.6785 | 2.6752 | 2527.4912 | 3.2176 | 2494.5425 | 2.6751 | 2743.1204 | 2.5036 | 1.9925 | 2.6751 | 2336.6335 | 2.9245 | 1620.615 | 2.5028 | 2.5369 | 2.5102 | 2.142
2.5765 | 555.5576 | 2.5234 | -0.51605 | 2.5782 | 683.951 | 2.6835 | 2759.7668 | 2.6688 | 2615.3975 | 2.4395 | 539.215 | 2.6631 | 2452.4517 |  |  | 2.9621 | 2570.4158 | 2.705 | 2736.5923 | 2.7723 | 1.7285 | 2.6653 | 1072.8014 | 2.9442 | 617.823 | 2.7713 | 2690.7771 | 2.6835 | 2698.9358 | 2.555 | 545.9465 | 2.7343 | 1.7348 | 2.5861 | 1028.0695 |  |  |  |  | 2.6837 | 2694.9207 | 2.6835 | 2513.8193 | 2.6835 | 2532.9805 | 3.2261 | 2500.3677 | 2.6835 | 2747.2542 | 2.512 | 2.2022 | 2.6836 | 2342.8262 | 2.9247 | 1483.0723 | 2.5111 | 2.6917 | 2.5185 | 2.1016
2.5766 | 470.777 | 2.5316 | -0.4312 | 2.5785 | 588.3922 | 2.6917 | 2767.5452 | 2.669 | 2477.5051 | 2.4397 | 446.7832 | 2.6634 | 2309.6868 |  |  | 2.9705 | 2578.9268 | 2.7133 | 2744.9856 | 2.7806 | 1.7753 | 2.6655 | 945.519 | 2.9444 | 525.0572 | 2.7795 | 2697.8047 | 2.6919 | 2699.9497 | 2.5552 | 455.9751 | 2.7428 | 1.7657 | 2.5863 | 899.8054 |  |  |  |  | 2.692 | 2698.9348 | 2.6918 | 2519.7407 | 2.6918 | 2538.8506 | 3.2344 | 2506.019 | 2.6919 | 2751.2839 | 2.5203 | 2.1317 | 2.6919 | 2348.72 | 2.9249 | 1347.0978 | 2.5195 | 2.7283 | 2.5268 | 2.1438
2.5768 | 394.064 | 2.54 | -0.42997 | 2.5787 | 500.2781 | 2.7003 | 2775.0959 | 2.6692 | 2327.0566 | 2.4399 | 362.8984 | 2.6636 | 2158.3857 |  |  | 2.9788 | 2587.49 | 2.7216 | 2752.9087 | 2.7813 | 1.7624 | 2.6657 | 826.1069 | 2.9446 | 439.8764 | 2.788 | 2704.491 | 2.7003 | 2700.6387 | 2.5554 | 374.1949 | 2.7511 | 1.8943 | 2.5865 | 780.2582 |  |  |  |  | 2.7002 | 2703.6733 | 2.7001 | 2525.2703 | 2.7001 | 2544.4194 | 3.2426 | 2511.9639 | 2.7003 | 2755.4941 | 2.5287 | 2.3634 | 2.7001 | 2354.7947 | 2.9251 | 1215.2108 | 2.5278 | 2.2821 | 2.5352 | 2.1046
2.5772 | 261.9727 | 2.5482 | -0.45459 | 2.5788 | 419.486 | 2.7086 | 2783.0295 | 2.6694 | 2169.1384 | 2.4401 | 287.4417 | 2.6638 | 2002.4326 |  |  | 2.9871 | 2596.2141 | 2.7298 | 2761.2383 |  |  | 2.6659 | 714.5627 | 2.9448 | 361.9201 | 2.7963 | 2710.9404 | 2.7085 | 2700.344 | 2.5557 | 234.4757 | 2.7594 | 1.663 | 2.5867 | 669.0651 |  |  |  |  | 2.7085 | 2707.8728 | 2.7085 | 2530.9089 | 2.7084 | 2549.916 | 3.2509 | 2517.2959 | 2.7086 | 2759.2451 | 2.537 | 2.1086 | 2.7085 | 2360.26 | 2.9253 | 1088.4957 | 2.5362 | 2.1411 | 2.5435 | 2.2816
2.5775 | 154.2882 | 2.5566 | -0.4379 | 2.5792 | 278.6287 | 2.7168 | 2791.0183 | 2.6696 | 2007.7047 | 2.4404 | 160.8906 | 2.664 | 1844.2985 |  |  | 2.9954 | 2604.9439 | 2.7382 | 2769.5068 |  |  | 2.666 | 610.7148 | 2.9451 | 227.8051 | 2.8045 | 2717.2986 | 2.7169 | 2699.2463 | 2.5561 | 124.4229 | 2.7677 | 1.4806 | 2.5869 | 565.8683 |  |  |  |  | 2.7168 | 2712.4573 | 2.7168 | 2536.53 | 2.7168 | 2555.5867 | 3.2593 | 2522.7661 | 2.7168 | 2763.3284 | 2.5452 | 2.0526 | 2.7167 | 2365.738 | 2.9255 | 966.5902 | 2.5445 | 2.4087 | 2.5518 | 2.4268
2.5778 | 70.5837 | 2.5609 | -0.70124 | 2.5795 | 165.0247 | 2.7252 | 2798.5977 | 2.6698 | 1844.6824 | 2.4407 | 63.6235 | 2.6642 | 1684.9139 |  |  | 3.0037 | 2613.188 | 2.7467 | 2777.2007 |  |  | 2.6662 | 514.7583 | 2.9454 | 122.1064 | 2.8129 | 2723.8169 | 2.7251 | 2695.0608 | 2.5564 | 40.8801 | 2.776 | 1.7904 | 2.5871 | 471.1576 |  |  |  |  | 2.7252 | 2716.9563 | 2.7252 | 2542.0977 | 2.7252 | 2561.2329 | 3.2677 | 2528.4502 | 2.7252 | 2767.1462 | 2.5536 | 2.1542 | 2.7252 | 2370.2944 | 2.9256 | 849.7944 | 2.5527 | 2.2382 | 2.5533 | 2.3214
2.5782 | -15.0604 |  |  | 2.5799 | 77.2147 | 2.7334 | 2806.3731 | 2.67 | 1680.6696 | 2.4413 | -35.5061 | 2.6644 | 1525.7387 |  |  | 3.0122 | 2621.7666 | 2.755 | 2785.3994 |  |  | 2.6664 | 426.934 | 2.9457 | 42.2577 | 2.8212 | 2730.1804 | 2.7335 | 2690.5999 | 2.5569 | -42.9766 | 2.7844 | 1.7657 | 2.5872 | 385.3156 |  |  |  |  | 2.7336 | 2721.0598 | 2.7336 | 2547.2419 | 2.7335 | 2566.7783 | 3.2761 | 2533.8606 | 2.7334 | 2771.1392 | 2.5619 | 2.0971 | 2.7336 | 2374.0295 | 2.9259 | 739.6668 | 2.5611 | 2.1893
2.5795 | -90.4749 |  |  | 2.5804 | -14.3267 | 2.7418 | 2814.2156 | 2.6703 | 1517.5262 | 2.4422 | -112.3965 | 2.6646 | 1369.7419 |  |  | 3.0205 | 2629.8933 | 2.7632 | 2792.533 |  |  | 2.6665 | 347.2706 | 2.9462 | -38.5076 | 2.8296 | 2736.198 | 2.7419 | 2684.0007 | 2.5646 | 5.5678 | 2.7928 | 1.9131 | 2.5874 | 308.0233 |  |  |  |  | 2.7419 | 2725.2378 | 2.7418 | 2553.0291 | 2.7418 | 2571.9341 | 3.2843 | 2539.384 | 2.742 | 2775.0273 | 2.5703 | 2.1311 | 2.7418 | 2374.0732 | 2.9261 | 637.3586 | 2.5694 | 2.4195
2.5826 | -15.4241 |  |  | 2.5813 | -90.801 | 2.7502 | 2821.6977 | 2.6705 | 1358.3578 | 2.4446 | -34.319 | 2.6649 | 1219.813 |  |  | 3.0287 | 2638.1516 | 2.7716 | 2800.2947 |  |  | 2.6668 | 212.0598 | 2.954 | 5.0503 | 2.838 | 2742.3997 | 2.7431 | 2563.8599 | 2.573 | 1.6887 | 2.8011 | 1.9868 | 2.5877 | 177.9004 |  |  |  |  | 2.7501 | 2729.4343 | 2.7502 | 2558.01 | 2.7501 | 2577.6453 | 3.2926 | 2544.959 | 2.7502 | 2779.04 | 2.5787 | 2.0842 | 2.7501 | 2368.3269 | 2.9262 | 542.8378 | 2.5778 | 2.3895
2.5907 | -0.47421 |  |  | 2.5846 | -13.5672 | 2.7586 | 2829.124 | 2.6706 | 1205.6549 | 2.4529 | -0.22027 | 2.665 | 1077.3801 |  |  | 3.0371 | 2646.157 | 2.7799 | 2804.6606 |  |  | 2.6671 | 106.5229 | 2.9623 | 1.484 | 2.8462 | 2747.6912 | 2.7433 | 2462.7405 | 2.5812 | 1.9027 | 2.8094 | 1.7013 | 2.588 | 77.7618 |  |  |  |  | 2.7585 | 2733.4685 | 2.7584 | 2563.7092 | 2.7583 | 2583.1675 | 3.3009 | 2550.293 | 2.7584 | 2782.6572 | 2.587 | 2.1251 | 2.7585 | 2347.5674 | 2.9264 | 455.7423 | 2.5862 | 2.1388
2.5989 | 0.01675 |  |  | 2.5929 | -0.76217 | 2.7668 | 2836.8149 | 2.6709 | 1060.7234 | 2.4611 | -0.1255 | 2.6652 | 942.7932 |  |  | 3.0454 | 2654.6973 | 2.7883 | 2810.9736 |  |  | 2.6674 | 26.6019 | 2.9707 | 1.568 | 2.8546 | 2752.8337 | 2.7435 | 2339.7034 | 2.5897 | 1.8769 | 2.8178 | 1.5519 | 2.5885 | -25.4953 |  |  |  |  | 2.7668 | 2737.7986 | 2.7669 | 2568.7959 | 2.7669 | 2588.5703 | 3.3092 | 2555.6377 | 2.7668 | 2786.1506 | 2.5952 | 2.0119 | 2.7596 | 2237.9426 | 2.9266 | 376.0821 | 2.5944 | 2.1211
2.6073 | -0.16481 |  |  | 2.6013 | -0.20541 | 2.7752 | 2844.6399 | 2.6711 | 924.3074 | 2.4694 | -0.33449 | 2.6654 | 816.3406 |  |  | 3.0538 | 2662.5869 | 2.7889 | 2700.8025 |  |  | 2.6679 | -52.0269 | 2.979 | 1.9543 | 2.8629 | 2757.9265 | 2.7437 | 2202.3293 | 2.5981 | 1.8304 | 2.826 | 1.894 | 2.5892 | -102.835 |  |  |  |  | 2.7753 | 2741.7146 | 2.7753 | 2573.937 | 2.7752 | 2593.759 | 3.3177 | 2560.8769 | 2.7752 | 2790.3079 | 2.6036 | 2.147 | 2.7598 | 2150.186 | 2.927 | 239.348 | 2.6028 | 2.3109
2.6156 | -0.15547 |  |  | 2.6095 | -0.33573 | 2.7834 | 2852.2542 | 2.6713 | 797.017 | 2.4778 | -0.37468 | 2.6656 | 698.5162 |  |  | 3.0622 | 2671.0017 | 2.7891 | 2598.0918 |  |  | 2.6759 | 5.37 | 2.9873 | 1.7667 | 2.8712 | 2762.8623 | 2.7439 | 2054.9853 | 2.6064 | 1.8104 | 2.8345 | 1.8984 | 2.5924 | -23.8321 |  |  |  |  | 2.7836 | 2745.8586 | 2.7835 | 2579.4929 | 2.7835 | 2599.0945 | 3.326 | 2566.0903 | 2.7835 | 2793.8269 | 2.6119 | 2.2289 | 2.76 | 2043.6044 | 2.9273 | 131.3116 | 2.6112 | 2.0547
2.6241 | 0.0275 |  |  | 2.6178 | -0.3825 | 2.7919 | 2860.0627 | 2.6715 | 679.1488 | 2.4846 | -0.24783 | 2.6657 | 589.6879 |  |  | 3.0705 | 2679.1165 | 2.7893 | 2470.7192 |  |  | 2.6841 | 1.8768 | 2.9957 | 1.6564 | 2.8796 | 2766.8596 | 2.7441 | 1901.9804 | 2.6147 | 1.7411 | 2.8428 | 1.9626 | 2.6004 | 2.0369 |  |  |  |  | 2.7918 | 2749.9822 | 2.7918 | 2584.3708 | 2.7918 | 2604.1033 | 3.3342 | 2571.2554 | 2.792 | 2797.5793 | 2.6203 | 2.0235 | 2.7602 | 1923.9745 | 2.9276 | 48.8128 | 2.6194 | 2.2875
2.6323 | -0.21046 |  |  | 2.6262 | -0.29742 | 2.8002 | 2867.2786 | 2.6716 | 570.5684 |  |  | 2.6659 | 489.9771 |  |  | 3.0787 | 2686.7854 | 2.7895 | 2328.2251 |  |  | 2.6923 | 1.7833 | 3.0039 | 1.838 | 2.8879 | 2770.5359 | 2.7443 | 1748.241 | 2.623 | 1.8735 | 2.8511 | 1.9101 | 2.6088 | 2.1276 |  |  |  |  | 2.8002 | 2753.8401 | 2.8001 | 2589.6665 | 2.8001 | 2609.5828 | 3.3426 | 2576.7249 | 2.8002 | 2801.0422 | 2.6287 | 2.4813 | 2.7604 | 1794.7551 | 2.9281 | -34.3561 | 2.6278 | 2.1154
2.6406 | -0.33978 |  |  | 2.6344 | -0.29166 | 2.8085 | 2874.6694 | 2.6718 | 471.1264 |  |  | 2.666 | 399.4441 |  |  | 3.0871 | 2694.794 | 2.7897 | 2176.178 |  |  | 2.7007 | 1.7202 | 3.0124 | 1.6403 | 2.8962 | 2772.6223 | 2.7445 | 1596.6041 | 2.6313 | 1.7789 | 2.8594 | 1.9282 | 2.6171 | 2.0059 |  |  |  |  | 2.8084 | 2757.9539 | 2.8084 | 2595.0979 | 2.8084 | 2615.1682 | 3.3509 | 2581.8975 | 2.8085 | 2804.6455 | 2.6369 | 2.3161 | 2.7606 | 1659.6837 | 2.9359 | 5.5275 | 2.6361 | 2.267
2.649 | -0.38966 |  |  | 2.6429 | -0.53978 | 2.8168 | 2881.8735 | 2.672 | 380.9486 |  |  | 2.6662 | 318.1013 |  |  | 3.0954 | 2702.7195 | 2.7899 | 2018.8042 |  |  | 2.709 | 1.8853 | 3.0208 | 1.9222 | 2.9046 | 2770.8272 | 2.7447 | 1446.9111 | 2.6398 | 1.7816 | 2.8677 | 1.7033 | 2.6255 | 2.0281 |  |  |  |  | 2.8169 | 2762.0413 | 2.8169 | 2600.0977 | 2.8169 | 2619.8716 | 3.3593 | 2587.2727 | 2.8169 | 2808.1775 | 2.6452 | 2.216 | 2.7608 | 1522.8981 | 2.9442 | 2.3374 | 2.6444 | 2.1027
2.6572 | -0.38485 |  |  | 2.6513 | -0.45101 | 2.8251 | 2888.7085 | 2.6721 | 300.1343 |  |  | 2.6665 | 181.4049 |  |  | 3.1038 | 2709.9587 | 2.7901 | 1859.3899 |  |  | 2.7174 | 1.6618 | 3.029 | 1.7933 | 2.9128 | 2765.6497 | 2.7449 | 1299.1082 | 2.648 | 1.8629 | 2.8761 | 1.833 | 2.6339 | 2.1254 |  |  |  |  | 2.8253 | 2765.6465 | 2.8253 | 2605.0671 | 2.8252 | 2625.0142 | 3.3677 | 2591.9741 | 2.8251 | 2811.8047 | 2.6536 | 2.1229 | 2.761 | 1387.8912 | 2.9525 | 2.257 | 2.6528 | 2.1898
2.6657 | -0.33514 |  |  | 2.6595 | -0.43549 | 2.8335 | 2895.9858 | 2.6725 | 165.0157 |  |  | 2.6668 | 75.5731 |  |  | 3.1121 | 2713.9534 | 2.7903 | 1699.3127 |  |  | 2.7259 | 1.6671 | 3.0374 | 1.6787 | 2.9184 | 2621.7551 | 2.7452 | 1155.1873 | 2.6563 | 1.5819 | 2.8845 | 1.7864 | 2.6421 | 2.0163 |  |  |  |  | 2.8335 | 2769.5444 | 2.8335 | 2610.2446 | 2.8335 | 2630.1819 | 3.376 | 2597.0024 | 2.8337 | 2815.071 | 2.6619 | 2.2551 | 2.7612 | 1256.4445 | 2.9608 | 2.2102 | 2.661 | 2.0388
2.6741 | -0.36369 |  |  | 2.6678 | -0.56581 | 2.842 | 2902.9834 | 2.6727 | 61.3169 |  |  | 2.6671 | -2.3975 |  |  | 3.1204 | 2721.7695 | 2.7905 | 1539.8008 |  |  | 2.7341 | 1.7283 | 3.0456 | 1.7005 | 2.9186 | 2513.8501 | 2.7453 | 1017.7557 | 2.6646 | 1.7285 | 2.8928 | 1.6917 | 2.6504 | 1.8879 |  |  |  |  | 2.8418 | 2773.3152 | 2.8419 | 2615.1299 | 2.8418 | 2635.0776 | 3.3843 | 2602.1902 | 2.8419 | 2818.4853 | 2.6704 | 1.9767 | 2.7614 | 1128.5178 | 2.9693 | 2.4205 | 2.6695 | 2.143
2.6823 | -0.3154 |  |  | 2.6761 | -0.55071 | 2.8502 | 2910.0247 | 2.673 | -14.6984 |  |  | 2.6677 | -92.6281 |  |  | 3.1287 | 2730.231 | 2.7907 | 1383.4553 |  |  | 2.7423 | 1.6829 | 3.0541 | 1.5203 | 2.9188 | 2384.2273 | 2.7455 | 888.6459 | 2.673 | 1.773 | 2.901 | 1.7028 | 2.6588 | 1.902 |  |  |  |  | 2.8502 | 2777.4333 | 2.85 | 2620.2427 | 2.85 | 2640.1848 | 3.3926 | 2607.5496 | 2.8501 | 2822.103 | 2.6786 | 2.2725 | 2.7616 | 1004.2413 | 2.9775 | 2.2442 | 2.6779 | 2.1594
2.6906 | -0.33978 |  |  | 2.6845 | -0.58632 | 2.8584 | 2916.9409 | 2.6736 | -100.7045 |  |  | 2.6715 | -14.0343 |  |  | 3.137 | 2738.7734 | 2.7909 | 1232.9497 |  |  | 2.7507 | 1.619 | 3.0625 | 1.6588 | 2.919 | 2241.5727 | 2.7457 | 768.6282 | 2.6814 | 1.7469 | 2.9095 | 1.9642 | 2.6671 | 1.7339 |  |  |  |  | 2.8584 | 2780.7795 | 2.8585 | 2625.106 | 2.8585 | 2645.0342 | 3.4009 | 2612.5676 | 2.8585 | 2825.1919 | 2.6869 | 2.2029 | 2.7618 | 885.3023 | 2.9859 | 2.2472 | 2.6861 | 1.9051
2.6989 | -0.40823 |  |  | 2.6929 | -0.36481 | 2.8668 | 2924.0964 | 2.6773 | -22.1001 |  |  | 2.6797 | 0.48655 |  |  | 3.1455 | 2747.3215 | 2.7911 | 1089.6654 |  |  | 2.759 | 1.9671 | 3.0707 | 1.6516 | 2.9193 | 2090.97 | 2.7459 | 657.4858 | 2.6898 | 1.4701 | 2.9177 | 1.845 | 2.6756 | 1.6376 |  |  |  |  | 2.867 | 2784.5847 | 2.8669 | 2630.1394 | 2.8669 | 2649.968 | 3.4095 | 2617.2485 | 2.8668 | 2828.543 | 2.6953 | 2.2765 | 2.762 | 773.5216 | 2.9942 | 2.3188 | 2.6944 | 2.464
2.7073 | -0.48068 |  |  | 2.7012 | -0.47357 | 2.8751 | 2931.3503 | 2.6854 | -0.41534 |  |  | 2.6879 | 1.0604 |  |  | 3.1539 | 2755.4424 | 2.7913 | 954.0771 |  |  | 2.7675 | 1.9093 | 3.079 | 1.6986 | 2.9195 | 1936.4296 | 2.7461 | 554.768 | 2.698 | 1.6725 | 2.9262 | 1.8933 | 2.6839 | 1.7785 |  |  |  |  | 2.8752 | 2788.0896 | 2.8752 | 2634.7593 | 2.8751 | 2654.7236 | 3.4177 | 2621.6934 | 2.8752 | 2832.0112 | 2.7036 | 2.0851 | 2.7621 | 669.3022 | 3.0025 | 2.2608 | 2.7028 | 2.3648
2.7157 | -0.3124 |  |  | 2.7095 | -0.3446 | 2.8836 | 2937.9981 | 2.6936 | 0.11269 |  |  | 2.6964 | 0.99614 |  |  | 3.1621 | 2763.9875 | 2.7915 | 826.6215 |  |  | 2.7758 | 1.6165 | 3.0873 | 1.7536 | 2.9197 | 1780.5446 | 2.7463 | 460.4788 | 2.7063 | 1.6507 | 2.9345 | 1.7929 | 2.6921 | 1.746 |  |  |  |  | 2.8835 | 2791.7485 | 2.8835 | 2639.4404 | 2.8834 | 2659.3269 | 3.4259 | 2626.9377 | 2.8836 | 2835.261 | 2.7046 | 2.0542 | 2.7624 | 572.2454 | 3.0109 | 2.0783 | 2.711 | 2.069
2.724 | -0.22286 |  |  | 2.7177 | -0.41552 | 2.8919 | 2945.1194 | 2.702 | -0.17062 |  |  | 2.7048 | 0.77416 |  |  | 3.1704 | 2772.1186 | 2.7917 | 707.8718 |  |  | 2.7841 | 1.631 | 3.0956 | 1.5598 | 2.9199 | 1624.0826 | 2.7464 | 374.7779 | 2.7147 | 1.6033 | 2.9427 | 1.8547 | 2.7005 | 1.8383 |  |  |  |  | 2.8918 | 2795.5474 | 2.8918 | 2644.331 | 2.8917 | 2664.4766 | 3.4343 | 2631.9839 | 2.8918 | 2838.2236 |  |  | 2.7626 | 482.3614 | 3.0193 | 2.2593 | 2.7195 | 2.2901
2.7323 | -0.36023 |  |  | 2.7261 | -0.56164 | 2.9001 | 2951.1809 | 2.7102 | -0.17997 |  |  | 2.713 | 0.58615 |  |  | 3.1787 | 2780.53 | 2.7919 | 598.2451 |  |  | 2.7924 | 1.33 | 3.1041 | 1.6261 | 2.9201 | 1468.3689 | 2.7466 | 297.5348 | 2.723 | 1.7164 | 2.9511 | 1.6791 | 2.7088 | 1.7397 |  |  |  |  | 2.9001 | 2799.0574 | 2.9001 | 2649.1194 | 2.9001 | 2669.4111 | 3.4426 | 2636.8008 | 2.9001 | 2841.5774 |  |  | 2.7627 | 400.0365 | 3.0275 | 2.102 | 2.7278 | 2.2758
2.7406 | -0.54225 |  |  | 2.7346 | -0.71094 | 2.9085 | 2956.7993 | 2.7187 | -0.3681 |  |  | 2.7213 | 0.48015 |  |  | 3.1871 | 2789.0945 | 2.792 | 497.9038 |  |  | 2.8007 | 1.502 | 3.1124 | 1.5161 | 2.9203 | 1316.2727 | 2.7469 | 167.6957 | 2.7315 | 1.9084 | 2.9594 | 1.6831 | 2.7172 | 1.6574 |  |  |  |  | 2.9086 | 2802.5681 | 2.9086 | 2653.8765 | 2.9085 | 2674.1614 | 3.451 | 2641.6531 | 2.9085 | 2844.6641 |  |  | 2.7631 | 258.3225 | 3.0359 | 1.957 | 2.7361 | 2.0519
2.7489 | -0.24354 |  |  | 2.7429 | -0.69519 | 2.9168 | 2939.4202 | 2.7271 | -0.3406 |  |  | 2.7297 | 0.46952 |  |  | 3.1955 | 2797.259 | 2.7922 | 406.8277 |  |  | 2.8091 | 1.5853 | 3.1206 | 1.6578 | 2.9205 | 1170.3586 | 2.7473 | 68.875 | 2.7396 | 1.6549 | 2.9678 | 1.7709 | 2.7256 | 1.6788 |  |  |  |  | 2.917 | 2805.8169 | 2.9169 | 2658.5215 | 2.9168 | 2678.9951 | 3.4594 | 2646.1318 | 2.9168 | 2847.9309 |  |  | 2.7634 | 145.9974 | 3.0442 | 2.109 | 2.7445 | 2.1108
2.7574 | -0.42398 |  |  | 2.7512 | -0.708 | 2.9252 | 2938.4536 | 2.7353 | -0.0755 |  |  | 2.7379 | 0.60407 |  |  | 3.2038 | 2805.0022 | 2.7924 | 324.7814 |  |  | 2.8175 | 1.7196 | 3.129 | 1.4967 | 2.9207 | 1031.741 | 2.7477 | -32.4359 | 2.748 | 1.8853 | 2.9762 | 1.6825 | 2.7338 | 1.9812 |  |  |  |  | 2.9252 | 2809.4106 | 2.9252 | 2663.2598 | 2.9251 | 2683.022 | 3.4676 | 2650.8857 | 2.9253 | 2850.7842 |  |  | 2.7637 | 60.1291 | 3.0526 | 2.1291 | 2.7527 | 2.291
2.7657 | -0.42551 |  |  | 2.7595 | -0.56758 | 2.9336 | 2944.3503 | 2.7436 | -0.34395 |  |  | 2.7464 | 0.61776 |  |  | 3.212 | 2813.3242 | 2.7927 | 186.3286 |  |  | 2.8257 | 1.6465 | 3.1372 | 1.439 | 2.9209 | 900.7966 | 2.7486 | -111.3775 | 2.7564 | 1.7455 | 2.9845 | 1.6336 | 2.742 | 1.7477 |  |  |  |  | 2.9335 | 2812.6025 | 2.9335 | 2668.0151 | 2.9334 | 2688.1875 | 3.4759 | 2655.6084 | 2.9336 | 2853.8933 |  |  | 2.7643 | -27.6851 | 3.061 | 2.0597 | 2.7612 | 2.0361
2.7739 | -0.25059 |  |  | 2.7678 | -0.58097 | 2.9354 | 2842.0869 | 2.7519 | -0.38314 |  |  | 2.7548 | 0.57998 |  |  | 3.2204 | 2821.7476 | 2.7931 | 79.6176 |  |  | 2.834 | 1.4767 | 3.1457 | 1.4947 | 2.9211 | 778.0017 | 2.7514 | -32.9218 | 2.7646 | 1.5162 | 2.9927 | 1.8785 | 2.7504 | 1.5888 |  |  |  |  | 2.9418 | 2816.2009 | 2.9418 | 2672.7844 | 2.9417 | 2692.8811 | 3.4843 | 2660.1138 | 2.9418 | 2857.0256 |  |  | 2.772 | 5.7931 | 3.0693 | 2.2631 | 2.7695 | 2.4039
2.7822 | -0.2718 |  |  | 2.7762 | -0.81652 | 2.9357 | 2738.7803 | 2.7603 | -0.41123 |  |  | 2.763 | 0.58726 |  |  | 3.2286 | 2829.7905 | 2.7933 | 0.508 |  |  | 2.8424 | 1.7183 | 3.1541 | 1.5918 | 2.9212 | 663.9709 | 2.7593 | 2.1637 | 2.7731 | 1.7407 | 3.0011 | 1.6407 | 2.7588 | 1.7517 |  |  |  |  | 2.9502 | 2819.6431 | 2.9502 | 2676.9543 | 2.9502 | 2697.3176 | 3.4926 | 2665.0564 | 2.9502 | 2860.0764 |  |  | 2.7803 | 2.2387 | 3.0775 | 2.3557 | 2.7778 | 2.2286
2.7906 | -0.55371 |  |  | 2.7846 | -0.52298 | 2.9359 | 2607.5713 | 2.7687 | -0.65818 |  |  | 2.7714 | 0.42527 |  |  | 3.2372 | 2837.4829 | 2.7938 | -75.2399 |  |  | 2.8507 | 1.6643 | 3.1624 | 1.5376 | 2.9214 | 559.1062 | 2.7677 | 2.171 | 2.7814 | 1.8798 | 3.0093 | 1.9511 | 2.7672 | 1.7563 |  |  |  |  | 2.9587 | 2822.8977 | 2.9586 | 2681.3987 | 2.9586 | 2701.5085 | 3.5011 | 2669.6314 | 2.9585 | 2862.8643 |  |  | 2.7885 | 2.4116 | 3.0859 | 2.0634 | 2.7861 | 2.1129
2.799 | -0.22004 |  |  | 2.7928 | -0.45312 | 2.9361 | 2460.125 | 2.777 | -0.6295 |  |  | 2.7796 | 0.44002 |  |  | 3.2455 | 2845.6716 | 2.7986 | 0.43473 |  |  | 2.8592 | 1.6098 | 3.1707 | 1.8457 | 2.9215 | 463.421 | 2.7759 | 1.7402 | 2.787 | 1.771 | 3.0178 | 1.8318 | 2.7732 | 1.6487 |  |  |  |  | 2.967 | 2826.0835 | 2.9668 | 2686.011 | 2.9668 | 2706.3003 | 3.5094 | 2673.8848 | 2.9669 | 2865.6851 |  |  | 2.797 | 2.3073 | 3.0941 | 2.0408 | 2.7945 | 2.2578
2.8075 | -0.66652 |  |  | 2.8011 | -0.33197 | 2.9363 | 2303.5706 | 2.7853 | -0.31046 |  |  | 2.7881 | 0.35336 |  |  | 3.2538 | 2853.863 | 2.8069 | 1.638 |  |  | 2.8674 | 1.505 | 3.179 | 1.6699 | 2.9217 | 376.6926 | 2.7843 | 2.1884 |  |  | 3.0261 | 1.8486 | [6 empty] | 2.9751 | 2829.2991 | 2.9752 | 2690.5276 | 2.9751 | 2710.7058 | 3.5175 | 2678.5559 | 2.9753 | 2868.5742 |  |  | 2.8054 | 2.2364 | 3.1026 | 2.0882 | 2.8028 | 2.0594
2.8157 | -0.39066 |  |  | 2.8095 | -0.55206 | 2.9365 | 2141.5217 | 2.7936 | -0.46793 |  |  | 2.7964 | 0.31987 |  |  | 3.2621 | 2861.9524 | 2.8151 | 1.5386 |  |  | 2.8757 | 1.7185 | 3.1873 | 1.813 | 2.9218 | 298.6671 | 2.7927 | 1.9338 |  |  | 3.0344 | 1.8303 | [6 empty] | 2.9835 | 2832.5776 | 2.9834 | 2694.977 | 2.9833 | 2715.1248 | 3.526 | 2682.7158 | 2.9835 | 2871.1497 |  |  | 2.8137 | 2.3446 | 3.1109 | 2.0589 | 2.8112 | 2.1866
2.8239 | -0.403 |  |  | 2.8178 | -0.49936 | 2.9367 | 1975.7411 | 2.8019 | -0.63003 |  |  | 2.8047 | 0.56182 |  |  | 3.2704 | 2869.6155 | 2.8234 | 1.8555 |  |  | 2.8841 | 1.6087 | 3.1958 | 1.7105 | 2.9222 | 167.5077 | 2.801 | 1.8194 |  |  | 3.0377 | 1.8782 | [6 empty] | 2.9918 | 2835.8972 | 2.9919 | 2699.175 | 2.9919 | 2719.6453 | 3.5342 | 2686.9656 | 2.9918 | 2873.9749 |  |  | 2.8219 | 2.071 | 3.1192 | 2.0419 | 2.8195 | 2.5248
2.8323 | -0.3493 |  |  | 2.8263 | -0.60647 | 2.9369 | 1807.5689 | 2.8104 | -0.45588 |  |  | 2.813 | 0.30635 |  |  | 3.2787 | 2877.3152 | 2.8317 | 1.7387 |  |  | 2.8924 | 1.3668 | 3.2041 | 1.6079 | 2.9224 | 66.7283 | 2.8093 | 1.908 | [10 empty] | 3.0003 | 2839.0508 | 3.0003 | 2703.4844 | 3.0003 | 2723.9639 | 3.5427 | 2691.6538 | 3.0002 | 2877.1052 |  |  | 2.8303 | 2.214 | 3.1275 | 2.1576 | 2.8278 | 2.2582
2.8406 | -0.35717 |  |  | 2.8345 | -0.64278 | 2.9371 | 1639.3992 | 2.8187 | -0.46828 |  |  | 2.8213 | 0.16581 |  |  | 3.2872 | 2885.0369 | 2.8401 | 1.7831 |  |  | 2.9008 | 1.6468 | 3.2123 | 1.4818 | 2.9229 | -36.0358 | 2.8176 | 1.8534 | [10 empty] | 3.0086 | 2841.8438 | 3.0086 | 2707.7017 | 3.0085 | 2727.9609 | 3.5511 | 2696.0144 | 3.0085 | 2879.8567 |  |  | 2.8386 | 2.2946 | 3.1357 | 2.0819 | 2.8361 | 2.1704
2.8491 | -0.38185 |  |  | 2.8405 | -0.50189 | 2.9373 | 1474.4933 | 2.827 | -0.51493 |  |  | 2.8296 | 0.51135 |  |  | 3.2955 | 2892.9155 | 2.8485 | 1.6965 |  |  | 2.9092 | 1.6043 | 3.2207 | 1.5659 | 2.9239 | -115.3416 | 2.826 | 1.9505 | [10 empty] | 3.0168 | 2845.1196 | 3.0168 | 2711.8047 | 3.0168 | 2732.28 | 3.5593 | 2700.1951 | 3.0169 | 2882.3777 |  |  | 2.8471 | 2.2291 | 3.1442 | 1.7945 | 2.8444 | 2.3365
2.8493 | -0.37057 |  |  |  |  | 2.9375 | 1315.6567 | 2.8353 | -0.51828 |  |  | 2.8381 | 0.2664 |  |  | 3.3037 | 2900.6091 | 2.8568 | 1.7244 |  |  | 2.9174 | 1.4941 | 3.2289 | 1.7698 | 2.9262 | -38.455 | 2.8344 | 1.7663 | [10 empty] | 3.0252 | 2848.1255 | 3.0252 | 2716.3855 | 3.0251 | 2736.5867 | 3.5676 | 2704.5139 | 3.0252 | 2884.8411 |  |  | 2.8554 | 1.9369 | 3.1526 | 2.3027 | 2.8528 | 2.1683
[6 empty] | 2.9377 | 1164.233 | 2.8436 | -0.63068 |  |  | 2.8464 | 0.36452 |  |  | 3.3121 | 2908.4834 | 2.8651 | 1.6279 |  |  | 2.9257 | 1.5854 | 3.2374 | 1.6762 | 2.9344 | 2.1949 | 2.8428 | 1.6573 | [10 empty] | 3.0334 | 2850.8586 | 3.0334 | 2720.8423 | 3.0334 | 2740.9812 | 3.576 | 2708.8906 | 3.0335 | 2887.4607 |  |  | 2.8636 | 2.456 | 3.1609 | 2.1256 | 2.8611 | 2.1782
[6 empty] | 2.938 | 1020.4893 | 2.852 | -0.66958 |  |  | 2.8547 | 0.53638 |  |  | 3.3204 | 2916.3618 | 2.8734 | 1.3772 |  |  | 2.9341 | 1.516 | 3.2457 | 1.615 | 2.9427 | 1.9855 | 2.851 | 1.7252 | [10 empty] | 3.0418 | 2854.1584 | 3.0419 | 2724.7439 | 3.0419 | 2745.1008 | 3.5842 | 2712.8103 | 3.0419 | 2889.927 |  |  | 2.872 | 2.2831 | 3.1692 | 2.3474 | 2.8695 | 2.461
[6 empty] | 2.9381 | 885.0201 | 2.8557 | -0.44378 |  |  | 2.863 | 0.25018 |  |  | 3.3288 | 2924.219 | 2.8817 | 1.5925 |  |  | 2.9371 | 1.7303 | 3.254 | 1.6683 | 2.9511 | 2.0404 | 2.8593 | 1.7111 | [10 empty] | 3.0503 | 2856.804 | 3.0503 | 2728.9978 | 3.0502 | 2749.1843 | 3.5928 | 2717.0347 | 3.0502 | 2892.6179 |  |  | 2.8802 | 2.1706 | 3.1775 | 2.2875 | 2.8777 | 2.2028
[6 empty] | 2.9383 | 758.8287 |  |  |  |  | 2.8713 | 0.0755 |  |  | 3.3371 | 2931.7102 | 2.8902 | 1.6269 |  |  |  |  | 3.2623 | 1.4269 | 2.9594 | 1.7876 | 2.8676 | 1.7097 | [10 empty] | 3.0585 | 2859.575 | 3.0585 | 2732.8997 | 3.0585 | 2753.2197 | 3.601 | 2721.3333 | 3.0586 | 2895.1365 |  |  | 2.8887 | 2.2342 | 3.1858 | 2.0295 | 2.8861 | 2.0469
[6 empty] | 2.9385 | 642.3496 |  |  |  |  | 2.8797 | 0.43773 |  |  | 3.3454 | 2939.2119 | 2.8985 | 1.5658 |  |  |  |  | 3.2706 | 1.8587 | 2.9676 | 1.9923 | 2.876 | 1.551 | [10 empty] | 3.0668 | 2862.6494 | 3.0668 | 2737.1186 | 3.0668 | 2757.5549 | 3.6092 | 2725.5903 | 3.067 | 2897.3171 |  |  | 2.8971 | 2.0803 | 3.1943 | 1.9626 | 2.8944 | 2.3943
[6 empty] | 2.9387 | 535.5713 |  |  |  |  | 2.8881 | 0.22621 |  |  | 3.3537 | 2946.6387 | 2.9067 | 1.6477 |  |  |  |  | 3.279 | 1.8046 | 2.976 | 1.7664 | 2.8845 | 1.7284 | [10 empty] | 3.0752 | 2865.3037 | 3.0751 | 2741.0315 | 3.0751 | 2761.2212 | 3.6176 | 2729.5723 | 3.0752 | 2899.9053 |  |  | 2.9053 | 2.1029 | 3.2026 | 2.1845 | 2.9028 | 2.0698
[6 empty] | 2.9389 | 438.547 |  |  |  |  | 2.8963 | 0.3194 |  |  | 3.362 | 2954.3091 | 2.9151 | 1.6081 |  |  |  |  | 3.2875 | 1.6528 | 2.9844 | 1.6097 | 2.8927 | 1.6813 | [10 empty] | 3.0834 | 2868.2971 | 3.0835 | 2745.2146 | 3.0835 | 2765.5703 | 3.6259 | 2733.8611 | 3.0835 | 2902.2178 |  |  | 2.9136 | 2.1235 | 3.2109 | 2.0307 | 2.9111 | 2.3056
[6 empty] | 2.939 | 351.1224 |  |  |  |  | 2.9046 | 0.34801 |  |  | 3.3704 | 2961.9407 | 2.9233 | 1.4176 |  |  |  |  | 3.2957 | 1.5453 | 2.9928 | 1.72 | 2.9009 | 1.6591 | [10 empty] | 3.0919 | 2870.949 | 3.092 | 2749.1357 | 3.0919 | 2769.384 | 3.6344 | 2737.657 | 3.0918 | 2904.7942 |  |  | 2.9219 | 2.0287 | 3.2192 | 2.1445 | 2.9167 | 2.2922
[6 empty] | 2.9392 | 272.8145 |  |  |  |  | 2.913 | 0.60142 |  |  | 3.3789 | 2969.5789 | 2.9318 | 1.4494 |  |  |  |  | 3.304 | 1.7897 | 3.0012 | 1.78 | 2.9094 | 1.5868 | [10 empty] | 3.1003 | 2873.4119 | 3.1002 | 2752.8467 | 3.1001 | 2773.1814 | 3.6427 | 2741.4941 | 3.1001 | 2907.1501 |  |  | 2.9303 | 1.8443 | 3.223 | 2.0106
[6 empty] | 2.9395 | 141.9786 |  |  |  |  | 2.9213 | 0.5184 |  |  | 3.3871 | 2977.0342 | 2.9402 | 1.3783 |  |  |  |  | 3.3124 | 1.7891 | 3.0094 | 1.7793 | 2.9176 | 1.4079 | [10 empty] | 3.1084 | 2876.1792 | 3.1085 | 2756.8914 | 3.1084 | 2776.8169 | 3.6509 | 2745.3972 | 3.1086 | 2909.3845 |  |  | 2.9388 | 2.1645
[6 empty] | 2.9398 | 42.9057 |  |  |  |  | 2.9298 | 0.34114 |  |  | 3.3954 | 2984.72 | 2.9485 | 1.5417 |  |  |  |  | 3.3206 | 1.9658 | 3.0177 | 1.6745 | 2.9261 | 1.7405 | [10 empty] | 3.1168 | 2878.8691 | 3.1168 | 2761.0466 | 3.1167 | 2780.8091 | 3.6593 | 2749.4954 | 3.1169 | 2911.7461 |  |  | 2.9471 | 2.0715
[6 empty] | 2.9403 | -56.2292 |  |  |  |  | 2.9381 | 0.28561 |  |  | 3.4037 | 2992.2197 | 2.9567 | 1.3967 |  |  |  |  | 3.3291 | 1.6157 | 3.026 | 1.6624 | 2.9344 | 1.7376 | [10 empty] | 3.1251 | 2881.4148 | 3.1251 | 2764.7573 | 3.1251 | 2784.8491 | 3.6676 | 2753.5427 | 3.1251 | 2914.0164 |  |  | 2.9553 | 1.952
[6 empty] | 2.948 | 3.7437 |  |  |  |  | 2.9463 | 0.2117 |  |  | 3.412 | 2999.8804 | 2.9651 | 1.3675 |  |  |  |  | 3.3375 | 1.8161 | 3.0343 | 1.5715 | 2.9427 | 1.6134 | [10 empty] | 3.1336 | 2884.1384 | 3.1336 | 2768.5691 | 3.1336 | 2788.3208 | 3.676 | 2757.5859 | 3.1335 | 2916.1238 |  |  | 2.9636 | 1.9912
[6 empty] | 2.9563 | -0.18778 |  |  |  |  | 2.9547 | 0.52839 |  |  | 3.4122 | 3000.0107 | 2.9734 | 1.3531 |  |  |  |  | 3.3456 | 1.7027 | 3.0428 | 1.7176 | 2.951 | 1.8145 | [10 empty] | 3.142 | 2886.6807 | 3.1419 | 2772.2449 | 3.1419 | 2791.9072 | 3.6844 | 2760.989 | 3.1418 | 2918.4404 |  |  | 2.9719 | 2.2041
[6 empty] | 2.9647 | -0.25147 |  |  |  |  | 2.9548 | 0.55418 |  |  |  |  | 2.9819 | 1.4887 |  |  |  |  | 3.3538 | 1.6114 | 3.0511 | 1.764 | 2.9592 | 1.6583 | [10 empty] | 3.1502 | 2889.2295 | 3.1502 | 2775.9541 | 3.15 | 2796.0911 | 3.6927 | 2764.5068 | 3.1502 | 2920.8401 |  |  | 2.9804 | 1.9787
[6 empty] | 2.9731 | -0.52827 | [10 empty] | 2.9902 | 1.417 | [6 empty] | 3.0594 | 1.7743 | 2.9677 | 1.769 | [10 empty] | 3.1585 | 2891.6707 | 3.1585 | 2779.6821 | 3.1585 | 2799.4114 | 3.7009 | 2768.2554 | 3.1586 | 2922.6638 |  |  | 2.9888 | 1.9454
[6 empty] | 2.9813 | -0.34413 | [10 empty] | 2.9984 | 1.6543 | [6 empty] | 3.0677 | 1.7137 | 2.9761 | 1.6159 | [10 empty] | 3.1669 | 2894.0322 | 3.1668 | 2783.1262 | 3.1667 | 2803.1826 | 3.7093 | 2771.918 | 3.1669 | 2924.8477 |  |  | 2.997 | 2.1497
[6 empty] | 2.9897 | -0.3882 | [10 empty] | 3.0067 | 1.6064 | [6 empty] | 3.0735 | 1.802 | 2.9844 | 1.5509 | [10 empty] | 3.1751 | 2896.4504 | 3.1752 | 2786.8086 | 3.1752 | 2806.865 | 3.7176 | 2775.8481 | 3.1752 | 2926.9587 |  |  | 3.0053 | 2.0602
[6 empty] | 2.9979 | -0.43908 | [10 empty] | 3.015 | 1.6881 | [8 empty] | 2.9926 | 1.6341 | [10 empty] | 3.1836 | 2899.0632 | 3.1835 | 2790.7139 | 3.1835 | 2810.1194 | 3.726 | 2779.7322 | 3.1835 | 2928.6663 |  |  | 3.0135 | 2.1445
[6 empty] | 3.0064 | -0.64196 | [10 empty] | 3.0235 | 1.4284 | [8 empty] | 3.001 | 1.7713 | [10 empty] | 3.1919 | 2901.0024 | 3.1918 | 2794.0886 | 3.1918 | 2813.7109 | 3.7344 | 2783.0652 | 3.1918 | 2930.7786 |  |  | 3.022 | 2.0544
[6 empty] | 3.0147 | -0.68867 | [10 empty] | 3.0319 | 1.6309 | [8 empty] | 3.0093 | 1.6867 | [10 empty] | 3.2001 | 2903.3982 | 3.2001 | 2797.6323 | 3.2001 | 2817.3303 | 3.7426 | 2786.3208 | 3.2003 | 2932.6499 |  |  | 3.0304 | 2.1781
[6 empty] | 3.0167 | -0.63843 | [10 empty] | 3.0401 | 1.4513 | [8 empty] | 3.0178 | 1.9118 | [10 empty] | 3.2085 | 2905.7236 | 3.2085 | 2801.0566 | 3.2085 | 2820.7122 | 3.751 | 2790.0789 | 3.2085 | 2934.6873 |  |  | 3.0387 | 1.7943
[18 empty] | 3.0484 | 1.7092 | [8 empty] | 3.022 | 1.744 | [10 empty] | 3.2168 | 2907.9563 | 3.2168 | 2804.3672 | 3.2168 | 2824.2417 | 3.7593 | 2793.4453 | 3.2168 | 2936.3625 |  |  | 3.0469 | 2.2624
[18 empty] | 3.0568 | 1.4798 | [20 empty] | 3.2253 | 2910.3237 | 3.2253 | 2807.8491 | 3.2253 | 2827.8501 | 3.7676 | 2797.0293 | 3.2252 | 2938.1763 |  |  | 3.0553 | 2.1716
[18 empty] | 3.065 | 1.2816 | [20 empty] | 3.2336 | 2912.1443 | 3.2336 | 2810.7602 | 3.2335 | 2830.7292 | 3.776 | 2800.2178 | 3.2335 | 2940.3066 |  |  | 3.0636 | 1.9496
[18 empty] | 3.0735 | 1.5924 | [20 empty] | 3.2419 | 2914.5112 | 3.2418 | 2814.1323 | 3.2418 | 2834.2058 | 3.7843 | 2803.592 | 3.2419 | 2941.9846 |  |  | 3.072 | 2.1004
[18 empty] | 3.0819 | 1.4085 | [20 empty] | 3.2501 | 2916.2273 | 3.2502 | 2817.6001 | 3.2501 | 2837.5222 | 3.7926 | 2806.9451 | 3.2502 | 2943.6069 |  |  | 3.0804 | 2.1621
[18 empty] | 3.0901 | 1.2746 | [20 empty] | 3.2585 | 2918.5015 | 3.2584 | 2820.8501 | 3.2584 | 2840.7859 | 3.8009 | 2810.4524 | 3.2585 | 2945.2292 |  |  | 3.0886 | 1.9041
[18 empty] | 3.0984 | 1.5331 | [20 empty] | 3.2668 | 2920.6362 | 3.2669 | 2824.2527 | 3.267 | 2843.9277 | 3.8093 | 2813.655 | 3.2669 | 2946.7649 |  |  | 3.097 | 2.1594
[18 empty] | 3.1067 | 1.5735 | [20 empty] | 3.2753 | 2922.6584 | 3.2753 | 2827.3245 | 3.2753 | 2847.2227 | 3.8177 | 2816.8167 | 3.2751 | 2948.5305 |  |  | 3.0973 | 2.1442
[18 empty] | 3.1138 | 1.5148 | [20 empty] | 3.2835 | 2924.7336 | 3.2835 | 2830.3701 | 3.2834 | 2849.9646 | 3.826 | 2820.1162 | 3.2835 | 2950.1506
[40 empty] | 3.2918 | 2926.3706 | 3.2918 | 2833.6025 | 3.2917 | 2853.28 | 3.8342 | 2823.0977 | 3.2919 | 2951.6296
[40 empty] | 3.3001 | 2928.3154 | 3.3001 | 2836.8025 | 3.3001 | 2856.4268 | 3.8426 | 2826.6179 | 3.3002 | 2953.2105
[40 empty] | 3.3084 | 2930.3511 | 3.3084 | 2839.8638 | 3.3084 | 2859.426 | 3.8509 | 2829.6057 | 3.3085 | 2954.6231
[40 empty] | 3.3169 | 2932.3237 | 3.3169 | 2843.0176 | 3.3169 | 2862.072 | 3.8593 | 2832.6724 | 3.3169 | 2956.0557
[40 empty] | 3.3253 | 2933.8013 | 3.3252 | 2845.5918 | 3.3252 | 2865.2056 | 3.8678 | 2835.5591 | 3.3251 | 2957.8625
[40 empty] | 3.3335 | 2935.8279 | 3.3335 | 2848.8584 | 3.3334 | 2868.1414 | 3.876 | 2838.4072 | 3.3336 | 2959.3755
[40 empty] | 3.3418 | 2937.5967 | 3.3418 | 2851.8372 | 3.3418 | 2871.0237 | 3.8843 | 2841.3491 | 3.3419 | 2960.6157
[40 empty] | 3.3501 | 2939.3425 | 3.3501 | 2854.8911 | 3.35 | 2874.0903 | 3.8927 | 2844.3769 | 3.3501 | 2961.8149
[40 empty] | 3.3585 | 2940.9929 | 3.3586 | 2857.5134 | 3.3586 | 2876.8562 | 3.9009 | 2847.4175 | 3.3585 | 2963.4036
[40 empty] | 3.367 | 2942.5251 | 3.367 | 2860.384 | 3.3669 | 2879.3149 | 3.9094 | 2850.3469 | 3.3668 | 2964.8206
[40 empty] | 3.3752 | 2944.0195 | 3.3752 | 2863.1697 | 3.375 | 2882.3726 | 3.9177 | 2853.03 | 3.3752 | 2966.0427
[40 empty] | 3.3835 | 2945.6118 | 3.3835 | 2865.8926 | 3.3835 | 2884.9534 | 3.9259 | 2855.8157 | 3.3836 | 2967.3769
[40 empty] | 3.3919 | 2947.4944 | 3.3918 | 2868.6606 | 3.3918 | 2887.6545 | 3.9343 | 2858.3279 | 3.3918 | 2968.5776
[40 empty] | 3.4001 | 2948.9094 | 3.4002 | 2871.3491 | 3.4002 | 2890.3875 | 3.9425 | 2861.1377 | 3.4001 | 2969.8633
[40 empty] | 3.4086 | 2950.2712 | 3.4086 | 2874.0154 | 3.4086 | 2892.7695 | 3.951 | 2863.8862 | 3.4085 | 2971.3135
[40 empty] | 3.4169 | 2951.6016 | 3.4169 | 2876.3232 | 3.4168 | 2895.3772 | 3.9594 | 2866.2105 | 3.4168 | 2972.3486
[40 empty] | 3.4251 | 2953.2214 | 3.4251 | 2879.1514 | 3.4251 | 2898.0185 | 3.9677 | 2869.075 | 3.4253 | 2973.5679
[40 empty] | 3.4335 | 2954.6113 | 3.4335 | 2881.5923 | 3.4335 | 2900.4294 | 3.9759 | 2871.5471 | 3.4335 | 2974.4717
[40 empty] | 3.4419 | 2956.2275 | 3.4417 | 2883.9009 | 3.4417 | 2903.0144 | 3.9843 | 2874.3342 | 3.4418 | 2975.6533
[40 empty] | 3.4502 | 2957.8018 | 3.4502 | 2886.7886 | 3.4503 | 2905.3909 | 3.9926 | 2877.1409 | 3.4502 | 2976.4971
[40 empty] | 3.4586 | 2958.6558 | 3.4586 | 2889.0652 | 3.4585 | 2907.3279 | 4.0011 | 2879.3977 | 3.4585 | 2977.7505
[40 empty] | 3.4669 | 2959.8955 | 3.4668 | 2891.3721 | 3.4668 | 2909.9072 | 4.0093 | 2881.7656 | 3.4669 | 2978.7173
[40 empty] | 3.4751 | 2961.1299 | 3.4752 | 2894.0249 | 3.4752 | 2912.3586 | 4.0176 | 2883.9084 | 3.4753 | 2979.5271
[40 empty] | 3.4835 | 2962.5896 | 3.4834 | 2896.1975 | 3.4834 | 2914.8525 | 4.0259 | 2886.2656 | 3.4835 | 2980.3464
[40 empty] | 3.4918 | 2964.0208 | 3.4918 | 2898.3752 | 3.4918 | 2916.9519 | 4.0343 | 2888.6726 | 3.4918 | 2981.4853
[40 empty] | 3.5002 | 2965.0735 | 3.5003 | 2900.8184 | 3.5002 | 2918.8879 | 4.0427 | 2891.303 | 3.5001 | 2982.1152
[40 empty] | 3.5086 | 2966.0308 | 3.5086 | 2902.866 | 3.5084 | 2921.4597 | 4.051 | 2893.456 | 3.5084 | 2983.3428
[40 empty] | 3.5168 | 2967.2539 | 3.5168 | 2905.1843 | 3.5168 | 2923.4753 | 4.0593 | 2895.4736 | 3.5169 | 2983.9158
[40 empty] | 3.5252 | 2968.4211 | 3.5252 | 2907.5215 | 3.5251 | 2925.4126 | 4.0676 | 2897.5547 | 3.5252 | 2984.71
[40 empty] | 3.5335 | 2969.6326 | 3.5335 | 2909.6382 | 3.5334 | 2927.7458 | 4.076 | 2899.7205 | 3.5335 | 2985.7019
[40 empty] | 3.5419 | 2970.8733 | 3.5419 | 2911.5303 | 3.5419 | 2929.6062 | 4.0842 | 2901.9917 | 3.5419 | 2986.2998
[40 empty] | 3.5503 | 2971.5415 | 3.5502 | 2913.7549 | 3.5502 | 2931.6382 | 4.0927 | 2904.0962 | 3.5501 | 2987.3191
[40 empty] | 3.5585 | 2972.6553 | 3.5584 | 2915.7644 | 3.5584 | 2933.5896 | 4.101 | 2906.3464 | 3.5585 | 2987.9497
[40 empty] | 3.5667 | 2973.6682 | 3.5668 | 2918.1257 | 3.5668 | 2935.6243 | 4.1093 | 2908.4192 | 3.5669 | 2988.7283
[40 empty] | 3.5752 | 2974.688 | 3.5751 | 2919.7529 | 3.575 | 2937.7102 | 4.1177 | 2910.6204 | 3.5751 | 2989.5657
[40 empty] | 3.5835 | 2975.7029 | 3.5835 | 2921.7964 | 3.5835 | 2939.7092 | 4.1259 | 2912.5647 | 3.5835 | 2989.999
[40 empty] | 3.592 | 2976.488 | 3.592 | 2923.7854 | 3.5919 | 2941.321 | 4.1344 | 2914.5906 | 3.5918 | 2990.977
[40 empty] | 3.6003 | 2977.239 | 3.6002 | 2925.6504 | 3.6002 | 2943.3191 | 4.1427 | 2916.2861 | 3.6002 | 2991.7219
[40 empty] | 3.6085 | 2977.9626 | 3.6085 | 2927.2944 | 3.6084 | 2945.2192 | 4.1509 | 2918.2268 | 3.6086 | 2992.1033
[40 empty] | 3.6169 | 2978.8257 | 3.6169 | 2929.259 | 3.6168 | 2946.896 | 4.1593 | 2919.9143 | 3.6169 | 2992.6511
[40 empty] | 3.6252 | 2979.7297 | 3.6251 | 2931.0337 | 3.6251 | 2948.3948 | 4.1676 | 2921.7253 | 3.6251 | 2993.2053
[40 empty] | 3.6335 | 2980.7996 | 3.6336 | 2932.7605 | 3.6336 | 2950.4719 | 4.176 | 2923.6135 | 3.6335 | 2994.0508
[40 empty] | 3.642 | 2981.3696 | 3.642 | 2934.3596 | 3.6418 | 2951.791 | 4.1844 | 2925.4883 | 3.6418 | 2994.4895
[40 empty] | 3.6502 | 2981.9602 | 3.6501 | 2936.1023 | 3.6501 | 2953.4641 | 4.1927 | 2927.2898 | 3.6503 | 2994.9956
[40 empty] | 3.6585 | 2982.7375 | 3.6585 | 2937.9568 | 3.6585 | 2955.3037 | 4.2009 | 2928.7244 | 3.6585 | 2995.3479
[40 empty] | 3.6668 | 2983.2361 | 3.6667 | 2939.5293 | 3.6667 | 2956.9968 | 4.2093 | 2930.6328 | 3.6669 | 2995.8628
[40 empty] | 3.6751 | 2984.3235 | 3.6752 | 2941.01 | 3.6752 | 2958.5034 | 4.2175 | 2932.3872 | 3.6752 | 2996.457
[40 empty] | 3.6836 | 2984.7297 | 3.6836 | 2942.949 | 3.6835 | 2959.9045 | 4.226 | 2933.9165 | 3.6835 | 2996.4529
[40 empty] | 3.6919 | 2985.2859 | 3.6919 | 2944.5098 | 3.6918 | 2961.3364 | 4.2344 | 2935.4082 | 3.6918 | 2997.0503
[40 empty] | 3.7001 | 2985.8376 | 3.7001 | 2945.7058 | 3.7001 | 2962.8623 | 4.2426 | 2936.978 | 3.7003 | 2997.5723
[40 empty] | 3.7085 | 2986.1196 | 3.7084 | 2947.0942 | 3.7084 | 2964.0286 | 4.2509 | 2938.3276 | 3.7086 | 2997.8337
[40 empty] | 3.7168 | 2987.0212 | 3.7168 | 2948.9641 | 3.7167 | 2965.8169 | 4.2593 | 2940.0557 | 3.7168 | 2998.2996
[40 empty] | 3.7252 | 2987.7969 | 3.7253 | 2950.1631 | 3.7252 | 2966.9517 | 4.2677 | 2941.7656 | 3.7251 | 2998.648
[40 empty] | 3.7336 | 2987.8708 | 3.7336 | 2951.3438 | 3.7335 | 2968.2441 | 4.2761 | 2943.0024 | 3.7334 | 2999.1257
[40 empty] | 3.7419 | 2988.5862 | 3.7418 | 2953.0689 | 3.7418 | 2969.4761 | 4.2843 | 2944.394 | 3.7419 | 2999.2554
[40 empty] | 3.7501 | 2988.9082 | 3.7502 | 2954.2683 | 3.7502 | 2971.3005 | 4.2926 | 2945.8403 | 3.7502 | 2999.5154
[40 empty] | 3.7585 | 2989.6921 | 3.7585 | 2955.73 | 3.7584 | 2972.3848 | 4.301 | 2947.2566 | 3.7585 | 2999.7903
[40 empty] | 3.7668 | 2990.1724 | 3.7669 | 2957.1091 | 3.7669 | 2973.5452 | 4.3092 | 2948.698 | 3.766 | 3000.0149
[40 empty] | 3.7753 | 2990.6345 | 3.7753 | 2958.4529 | 3.7752 | 2974.8171 | 4.3177 | 2949.9385
[40 empty] | 3.7835 | 2990.8877 | 3.7835 | 2959.5127 | 3.7834 | 2975.7627 | 4.326 | 2951.0696
[40 empty] | 3.7918 | 2991.0767 | 3.7918 | 2960.739 | 3.7917 | 2976.8984 | 4.3343 | 2952.2542
[40 empty] | 3.8002 | 2991.7315 | 3.8001 | 2961.8933 | 3.8001 | 2978.2886 | 4.3427 | 2953.323
[40 empty] | 3.8085 | 2991.8538 | 3.8085 | 2963.3904 | 3.8085 | 2979.3071 | 4.3509 | 2954.9043
[40 empty] | 3.817 | 2992.2351 | 3.817 | 2964.3042 | 3.8169 | 2980.2444 | 4.3593 | 2955.8875
[40 empty] | 3.8253 | 2992.49 | 3.8252 | 2965.4199 | 3.8252 | 2981.6331 | 4.3677 | 2956.8953
[40 empty] | 3.8335 | 2992.5564 | 3.8335 | 2966.2895 | 3.8334 | 2982.5117 | 4.376 | 2958.2644
[40 empty] | 3.8418 | 2992.9348 | 3.8419 | 2967.6506 | 3.8418 | 2983.2217 | 4.3843 | 2959.3433
[40 empty] | 3.8502 | 2993.0383 | 3.8501 | 2968.6269 | 3.8501 | 2984.7068 | 4.3926 | 2960.3106
[40 empty] | 3.8585 | 2993.1514 | 3.8586 | 2969.3484 | 3.8586 | 2985.322 | 4.4009 | 2961.7102
[40 empty] | 3.867 | 2993.4172 | 3.867 | 2970.3755 | 3.8669 | 2986.1707 | 4.4094 | 2962.5979
[40 empty] | 3.8752 | 2993.3394 | 3.8751 | 2971.294 | 3.8751 | 2987.0981 | 4.4177 | 2963.5815
[40 empty] | 3.8834 | 2993.523 | 3.8835 | 2972.2371 | 3.8834 | 2987.9983 | 4.4259 | 2964.2732
[40 empty] | 3.8919 | 2993.3027 | 3.8918 | 2973.1284 | 3.8918 | 2988.9311 | 4.4343 | 2965.2791
[40 empty] | 3.8998 | 2993.6431 | 3.9002 | 2974.2275 | 3.9002 | 2989.4399 | 4.4426 | 2966.2822
[42 empty] | 3.9086 | 2974.7148 | 3.9086 | 2990.447 | 4.451 | 2966.949
[42 empty] | 3.9169 | 2975.8298 | 3.9168 | 2991.114 | 4.4594 | 2967.8921
[42 empty] | 3.9251 | 2976.301 | 3.9251 | 2991.8789 | 4.4676 | 2968.9695
[42 empty] | 3.9335 | 2977.4863 | 3.9334 | 2992.4836 | 4.476 | 2969.6501
[42 empty] | 3.9417 | 2978.2515 | 3.9417 | 2993.2839 | 4.4843 | 2970.794
[42 empty] | 3.9503 | 2978.7319 | 3.9502 | 2994.0772 | 4.4925 | 2971.5557
[42 empty] | 3.9586 | 2979.5173 | 3.9585 | 2994.3748 | 4.5011 | 2972.3042
[42 empty] | 3.9668 | 2980.1475 | 3.9668 | 2995.3193 | 4.5094 | 2972.7832
[42 empty] | 3.9752 | 2980.874 | 3.9752 | 2995.9878 | 4.5176 | 2973.5444
[42 empty] | 3.9835 | 2981.7705 | 3.9834 | 2996.5303 | 4.526 | 2974.2329
[42 empty] | 3.9919 | 2982.4727 | 3.9918 | 2997.2688 | 4.5343 | 2974.7183
[42 empty] | 4.0003 | 2982.8442 | 4.0002 | 2997.6179 | 4.5427 | 2975.3181
[42 empty] | 4.0085 | 2983.2905 | 4.0085 | 2997.9839 | 4.5511 | 2975.9607
[42 empty] | 4.0168 | 2983.6423 | 4.0167 | 2998.3508 | 4.5593 | 2976.7058
[42 empty] | 4.0252 | 2984.3538 | 4.0251 | 2999.0928 | 4.5677 | 2977.0789
[42 empty] | 4.0335 | 2984.8472 | 4.0335 | 2999.5571 | 4.576 | 2977.4834
[42 empty] | 4.0419 | 2985.5203 | 4.0419 | 2999.8921 | 4.5842 | 2978.3767
[42 empty] | 4.0503 | 2985.6877 | 4.0427 | 3000.0193 | 4.5927 | 2978.7412
[42 empty] | 4.0585 | 2986.1101 |  |  | 4.601 | 2979.365
[42 empty] | 4.0668 | 2986.2712 |  |  | 4.6093 | 2979.8101
[42 empty] | 4.0751 | 2986.7737 |  |  | 4.6177 | 2980.1196
[42 empty] | 4.0835 | 2987.0476 |  |  | 4.6259 | 2981.0535
[42 empty] | 4.0919 | 2987.167 |  |  | 4.6343 | 2981.1824
[42 empty] | 4.1002 | 2987.4133 |  |  | 4.6427 | 2981.3643
[42 empty] | 4.1085 | 2987.6296 |  |  | 4.651 | 2981.6167
[42 empty] | 4.1168 | 2987.9981 |  |  | 4.6593 | 2982.1555
[42 empty] | 4.1251 | 2987.8835 |  |  | 4.6676 | 2982.5242
[42 empty] | 4.1336 | 2988.011 |  |  | 4.6759 | 2982.8318
[42 empty] | 4.1419 | 2987.7146 |  |  | 4.6844 | 2983.2002
[42 empty] | 4.1501 | 2987.3459 |  |  | 4.6927 | 2983.1836
[42 empty] | 4.1585 | 2986.7771 |  |  | 4.7009 | 2983.5698
[42 empty] | 4.1667 | 2985.9519 |  |  | 4.7093 | 2983.9626
[42 empty] | 4.1753 | 2984.0395 |  |  | 4.7176 | 2984.197
[42 empty] | 4.1836 | 2978.4153 |  |  | 4.726 | 2984.3789
[42 empty] | 4.1905 | 2874.3171 |  |  | 4.7344 | 2984.5
[42 empty] | 4.1907 | 2786.0076 |  |  | 4.7426 | 2984.5361
[42 empty] | 4.1909 | 2665.0515 |  |  | 4.751 | 2984.5042
[42 empty] | 4.1912 | 2523.0088 |  |  | 4.7593 | 2984.9673
[42 empty] | 4.1914 | 2368.3042 |  |  | 4.7676 | 2984.958
[42 empty] | 4.1916 | 2205.8599 |  |  | 4.7761 | 2984.8079
[42 empty] | 4.1919 | 2039.9082 |  |  | 4.7844 | 2984.6135
[42 empty] | 4.1921 | 1873.0855 |  |  | 4.7926 | 2984.6856
[42 empty] | 4.1923 | 1705.9651 |  |  | 4.801 | 2984.3032
[42 empty] | 4.1925 | 1539.7487 |  |  | 4.8092 | 2984.456
[42 empty] | 4.1928 | 1377.3802 |  |  | 4.8177 | 2983.9719
[42 empty] | 4.193 | 1221.8508 |  |  | 4.826 | 2983.7268
[42 empty] | 4.1931 | 1074.8258 |  |  | 4.8343 | 2983.2312
[42 empty] | 4.1934 | 936.7215 |  |  | 4.8426 | 2982.6975
[42 empty] | 4.1935 | 807.5058 |  |  | 4.8508 | 2982.5208
[42 empty] | 4.1937 | 687.3454 |  |  | 4.8593 | 2982.1956
[42 empty] | 4.194 | 576.5937 |  |  | 4.8677 | 2981.6406
[42 empty] | 4.1941 | 475.4599 |  |  | 4.876 | 2980.9265
[42 empty] | 4.1943 | 383.9693 |  |  | 4.8843 | 2980.2126
[42 empty] | 4.1944 | 302.0782 |  |  | 4.8926 | 2979.3323
[42 empty] | 4.1948 | 165.5686 |  |  | 4.9009 | 2978.614
[42 empty] | 4.1951 | 61.1142 |  |  | 4.9094 | 2977.3455
[42 empty] | 4.1954 | -15.2444 |  |  | 4.9177 | 2975.6597
[42 empty] | 4.1959 | -101.7617 |  |  | 4.9259 | 2973.5713
[42 empty] | 4.1993 | -24.2843 |  |  | 4.9343 | 2970.6191
[42 empty] | 4.2073 | 1.8912 |  |  | 4.9425 | 2966.3767
[42 empty] | 4.2143 | 2.0532 |  |  | 4.951 | 2956.8435
[46 empty] | 4.9585 | 2850.9314
[46 empty] | 4.9587 | 2775.1475
[46 empty] | 4.9589 | 2664.74
[46 empty] | 4.9591 | 2529.9111
[46 empty] | 4.9593 | 2380.1894
[46 empty] | 4.9596 | 2221.1438
[46 empty] | 4.9598 | 2057.1785
[46 empty] | 4.96 | 1891.9786
[46 empty] | 4.9602 | 1726.9702
[46 empty] | 4.9604 | 1562.9092
[46 empty] | 4.9606 | 1402.2236
[46 empty] | 4.9608 | 1247.9402
[46 empty] | 4.961 | 1101.5073
[46 empty] | 4.9611 | 963.014
[46 empty] | 4.9614 | 832.7248
[46 empty] | 4.9615 | 711.3876
[46 empty] | 4.9617 | 599.4993
[46 empty] | 4.9618 | 497.1123
[46 empty] | 4.962 | 404.2497
[46 empty] | 4.9622 | 320.9252
[46 empty] | 4.9625 | 181.125
[46 empty] | 4.9628 | 73.4033
[46 empty] | 4.9631 | -5.5867
[46 empty] | 4.9636 | -80.902
[46 empty] | 4.9678 | -5.8111
[46 empty] | 4.9759 | 1.8853
[46 empty] | 4.9843 | 2.3138
[46 empty] | 4.9926 | 2.4032
[46 empty] | 5.0011 | 2.2109
[46 empty] | 5.0094 | 2.1598
[46 empty] | 5.0176 | 2.0803
[46 empty] | 5.026 | 2.0405
[46 empty] | 5.0342 | 2.3644
[46 empty] | 5.0427 | 2.1295
[46 empty] | 5.0511 | 2.0444
[46 empty] | 5.0593 | 1.9174
[46 empty] | 5.0676 | 2.0057
[46 empty] | 5.0759 | 2.0198
[46 empty] | 5.0842 | 1.9429
[46 empty] | 5.0928 | 1.9846
[46 empty] | 5.1011 | 1.8125
[46 empty] | 5.1093 | 2.0886
[46 empty] | 5.1176 | 2.1155
[46 empty] | 5.1259 | 2.0676
[46 empty] | 5.1344 | 1.7995
[46 empty] | 5.1428 | 1.7291
[46 empty] | 5.151 | 2.067
[46 empty] | 5.1593 | 2.0749
[46 empty] | 5.1676 | 1.7892
[46 empty] | 5.1759 | 1.9258
[46 empty] | 5.1844 | 1.8519
[46 empty] | 5.1927 | 2.0701
[46 empty] | 5.2009 | 1.9364
[46 empty] | 5.2093 | 1.917
[46 empty] | 5.2176 | 2.0804
[46 empty] | 5.226 | 2.0708
[46 empty] | 5.2344 | 1.8726
[46 empty] | 5.2426 | 2.0805
[46 empty] | 5.251 | 2.133
[46 empty] | 5.2593 | 2.0221
[46 empty] | 5.2676 | 1.9387
[46 empty] | 5.2761 | 2.0081
[46 empty] | 5.2763 | 1.9942

## 破断画像-拡大
21
22
23
24
25
26
27
28
29
30